## KRAIBURG Relastec
KRAIBURG Relastec
Name | GTIN | HAN | Belastbarkeit | Farbton | Oberfläche | Produkt | Werkstoff | Breite (mm) | Länge (mm) | Stärke (mm) | Brandverhalten | Chemische Beständigkeit | Kaschierung | Wasserbeständigkeit | Werkstoff Kaschierung, Beschichtung | Dichte (kg/m³) | Temperaturbeständigkeit (°C) | Zugfestigkeit (N/mm²) | Material | Anwendungen | Recyclinganteil | Reißdehnung | Stärke | Farbton | Einsatzort | Eigenschaften | Wasserspeichervermögen (l/m²) | Bilder
KRAITEC® top drain plus Bautenschutz- und Drainagematte | 4260078746873 | 06680000 | befahrbar, begehbar | schwarz | profiliert | Schutzlage | Gummigranulat, Polyurethan (PUR) | 1.200,00 | 10.000,00 | 12,00 | B2, Efl | chemikalienbeständig gem. Herstellerangabe, laugenbeständig, säurebeständig | einseitig | salzwasserbeständig, wasserdurchlässig | Vlies | 700,00 - 800,00 | -30,00 - 80,00 | 0,50 | Gummigranulat auf Recyclingbasis (typischer Gummigeruch möglich) mit Polyurethan gebunden | Flachdächer ¦ Begrünte Flachdächer ¦ Schutzlage unter PV-Anlagen | > 80 % | ca. 40% | 12/08 mm | schwarz farbig durchsetzt | außen | wasserverträglich | ca. 3.11 | https://cdn.ais-online.de/m2/59/64159/images/12/42709612px695x293.jpg
powered by Heinze