## KRAIBURG Relastec
KRAIBURG Relastec
Name | Farbton | Oberfläche | Produkt | Werkstoff | Breite (mm) | Stärke (mm) | Brandverhalten | Chemische Beständigkeit | Wasserbeständigkeit | Dichte (kg/m³) | Temperaturbeständigkeit (°C) | Zugfestigkeit (N/mm²) | Material | Anwendungen | Reißdehnung | Einsatzort | Eigenschaften | Bilder
KRAITEC® top FiRe Bautenschutzmatte | schwarz | granuliert | Schutzlage | Gummigranulat, Polyurethan (PUR) | 1.250,00 | 8,00 | Bfl-s1 | chemikalienbeständig gem. Herstellerangabe, laugenbeständig, säurebeständig | salzwasserbeständig | 810,00 | -30,00 - 120,00 | 0,30 | Polyurethan gebundenes Gummigranulat auf Recyclingbasis (typischer Gummigeruch möglich) mit flammenhemmender Ausrüstung | Flachdächer ¦ Begrünte Flachdächer ¦ Schutzlage Terrassen & Balkone ¦ Schutzlage unter PV-Anlagen | ca. 40% | außen | wasserverträglich | https://cdn.ais-online.de/m2/59/64159/images/04/47492804px960x672.webp
powered by Heinze