## KRAIBURG Relastec
KRAIBURG Relastec
Name | GTIN | HAN | Farbton | Oberfläche | Produkt | Werkstoff | Breite (mm) | Länge (mm) | Stärke (mm) | Brandverhalten | Kaschierung | Wasserbeständigkeit | Werkstoff Kaschierung, Beschichtung | Dichte (kg/m³) | Dicke Deckschicht (mm) | Temperaturbeständigkeit (°C) | Zugfestigkeit (N/mm²) | Material | Anwendungen | Recyclinganteil | Reißdehnung | Farbton | Einsatzort | Eigenschaften | Weichmacherwanderung | Kaschierung | Bilder
KRAITEC® top plus Bautenschutz-Bahn 6x1250 MM 10,0 M | 4260078746651 | 06634208 | schwarz | granuliert | Schutzlage | Gummigranulat, Polyurethan (PUR) | 1.250,00 | 10.000,00 | 6,00 | B2, Efl | einseitig | salzwasserbeständig, wasserdurchlässig | Vlies | 810,00 | 2,50 | -30,00 - 80,00 | 0,60 | Gummigranulat auf Recyclingbasis (typischer Gummigeruch möglich) mit Polyurethan gebunden | Flachdächer ¦ Schutzlage unter PV-Anlagen ¦ Schutzlage Terrassen & Balkone | > 80 % | ca. 40% | schwarz farbig durchsetzt | außen | wasserverträglich | wird durch die Vlieskaschierung unterbunden | PVC verträglich | https://cdn.ais-online.de/m2/59/64159/images/60/42709660px695x305.jpg
powered by Heinze