## KRAIBURG Relastec
KRAIBURG Relastec
Name | GTIN | HAN | Farbton | Oberfläche | Produkt | Werkstoff | Breite (mm) | Länge (mm) | Stärke (mm) | Brandverhalten | Kaschierung | Werkstoff Kaschierung, Beschichtung | Dichte (kg/m³) | Temperaturbeständigkeit (°C) | Zugfestigkeit (N/mm²) | Material | Anwendungen | Recyclinganteil | Reißdehnung | Farbton | Einsatzort | Eigenschaften | Weichmacherwanderung | Kaschierung | Reibbeiwert | Bilder
KRAITEC® top PV Bautenschutz - Bahn |  |  | schwarz | granuliert | Schutzlage | Gummigranulat, Polyurethan (PUR) | 1.250,00 | 6.000,00 - 10.000,00 | 6,00 - 10,00 | B2, Efl | einseitig | Verbundfolie | 810,00 | -30,00 - 80,00 | 0,80 | Gummigranulat auf Recyclingbasis mit Polyurethan gebunden, einseitig mit einer Mehrschicht-Verbundfolie kaschiert | Flachdächer ¦ Schutzlage unter PV-Anlagen | > 80 % | ca. 40% | schwarz farbig durchsetzt | außen | wasserverträglich | wird Aufgrund der Verbundfolienkaschierung unterbunden | PVC verträglich | μ ≥ 0.6 | https://cdn.ais-online.de/m2/59/64159/images/07/42709607px695x302.jpg
KRAITEC® top PV Bautenschutz-Bahn 10x1250 MM 6,0 M | 4260078746705 | 06652100 | schwarz | granuliert | Schutzlage | Gummigranulat, Polyurethan (PUR) | 1.250,00 | 6.000,00 - 10.000,00 | 6,00 - 10,00 | B2, Efl | einseitig | Verbundfolie | 810,00 | -30,00 - 80,00 | 0,80 | Gummigranulat auf Recyclingbasis mit Polyurethan gebunden, einseitig mit einer Mehrschicht-Verbundfolie kaschiert | Flachdächer ¦ Schutzlage unter PV-Anlagen | > 80 % | ca. 40% | schwarz farbig durchsetzt | außen | wasserverträglich | wird Aufgrund der Verbundfolienkaschierung unterbunden | PVC verträglich | μ ≥ 0.6 | https://cdn.ais-online.de/m2/59/64159/images/07/42709607px695x302.jpg
KRAITEC® top PV Bautenschutz-Bahn 6x1250 MM 10,0 M | 4260078746682 | 06651900 | schwarz | granuliert | Schutzlage | Gummigranulat, Polyurethan (PUR) | 1.250,00 | 6.000,00 - 10.000,00 | 6,00 - 10,00 | B2, Efl | einseitig | Verbundfolie | 810,00 | -30,00 - 80,00 | 0,80 | Gummigranulat auf Recyclingbasis mit Polyurethan gebunden, einseitig mit einer Mehrschicht-Verbundfolie kaschiert | Flachdächer ¦ Schutzlage unter PV-Anlagen | > 80 % | ca. 40% | schwarz farbig durchsetzt | außen | wasserverträglich | wird Aufgrund der Verbundfolienkaschierung unterbunden | PVC verträglich | μ ≥ 0.6 | https://cdn.ais-online.de/m2/59/64159/images/07/42709607px695x302.jpg
KRAITEC® top PV Bautenschutz-Bahn 8x1250 MM 8,0 M | 4260078746699 | 06652000 | schwarz | granuliert | Schutzlage | Gummigranulat, Polyurethan (PUR) | 1.250,00 | 6.000,00 - 10.000,00 | 6,00 - 10,00 | B2, Efl | einseitig | Verbundfolie | 810,00 | -30,00 - 80,00 | 0,80 | Gummigranulat auf Recyclingbasis mit Polyurethan gebunden, einseitig mit einer Mehrschicht-Verbundfolie kaschiert | Flachdächer ¦ Schutzlage unter PV-Anlagen | > 80 % | ca. 40% | schwarz farbig durchsetzt | außen | wasserverträglich | wird Aufgrund der Verbundfolienkaschierung unterbunden | PVC verträglich | μ ≥ 0.6 | https://cdn.ais-online.de/m2/59/64159/images/07/42709607px695x302.jpg
powered by Heinze