## Kronospan
Kronospan
Name | Farbton | Oberfläche | Werkstoff | Breite (mm) | Länge (mm) | Stärke (mm) | Brandverhalten | Kantenausführung | Anwendungsbereich | Bilder
Spanplatte P2 2800 2070 28 | braun | glatt | Holzspan | 2.070,00 | 2.800,00 | 28,00 | D-s1, d0 | gerade | Konstruktiver Bau | https://cdn.ais-online.de/m2/60/15339460/images/88/48114588px960x840.jpg
powered by Heinze