## Küberit Profile Systems
Küberit Profile Systems
Name | GTIN | HAN | Farbton | Oberfläche | Profilart | Werkstoff | Breite (mm) | Dicke Bodenbelag (mm) | Höhe (mm) | Länge (mm) | Befestigung | Brandverhalten | Fugenbreite (mm) | Farbtonbezeichnung Hersteller | Bilder
Absch-Pr 1000 mm SB Typ 377 PPS®-Ch Star Alu eloxiert bronze 4 - 9,5 (5 - 12)* mm versenkt gebohrt, zweiteilig | 4019907285287 | 09077061 | bronze | eloxiert | Abschlussprofil | Aluminium | 17,00 | 4,90 - 12,00 | 9,00 | 1.000,00 | kleben | A1 | 8,00 | F6 bronze | https://cdn.ais-online.de/m2/33/61533/images/27/48276427px1500x1610.jpg https://cdn.ais-online.de/m2/33/61533/images/20/48276420px478x289.webp https://cdn.ais-online.de/m2/33/61533/images/29/48276429px1500x1610.jpg https://cdn.ais-online.de/m2/33/61533/images/64/48297864px4725x3190.webp https://cdn.ais-online.de/m2/33/61533/images/89/48404389px1418x1418.webp
powered by Heinze