## Küberit Profile Systems
Küberit Profile Systems
Name | GTIN | HAN | Farbton | Oberfläche | Profilart | Werkstoff | Breite (mm) | Dicke Bodenbelag (mm) | Höhe (mm) | Länge (mm) | Stärke (mm) | Befestigung | Brandverhalten | Farbtonbezeichnung Hersteller | Bilder
Abschlussprofil 2500 mm SBS Typ 304 Aluminium poliert 10,3 mm offen gestanzt, einfach biegbar | 4019907135506 | 21904034 | silber | poliert | Abschlussprofil | Aluminium | 22,50 | 10,30 | 11,80 | 2.500,00 | 1,50 | kleben | A1 | F3 poliert | https://cdn.ais-online.de/m2/33/61533/images/13/48275913px1500x1610.jpg https://cdn.ais-online.de/m2/33/61533/images/56/48275856px478x289.webp https://cdn.ais-online.de/m2/33/61533/images/14/48275914px1500x1610.jpg https://cdn.ais-online.de/m2/33/61533/images/38/48297738px1985x2599.webp https://cdn.ais-online.de/m2/33/61533/images/18/48404318px1418x1418.webp
powered by Heinze