## Küberit Profile Systems
Küberit Profile Systems
Name | GTIN | HAN | Farbton | Oberfläche | Profilart | Werkstoff | Breite (mm) | Höhe (mm) | Länge (mm) | Befestigung | Brandverhalten | Farbtonbezeichnung Hersteller | Bilder
Küberit Bewegungsfugenprofile 324 |  |  | silber | eloxiert | Bewegungsfugenprofil | Aluminium | 64,50 | 16,50 | 2.700,00 | kleben | A1 | F2 edelstahloptik, F4 silber | https://cdn.ais-online.de/m2/33/61533/images/51/48280951px1500x1610.jpg https://cdn.ais-online.de/m2/33/61533/images/55/48280955px1500x1610.jpg https://cdn.ais-online.de/m2/33/61533/images/53/48280953px1500x1610.jpg https://cdn.ais-online.de/m2/33/61533/images/54/48280954px478x289.webp https://cdn.ais-online.de/m2/33/61533/images/57/48280957px1500x1610.jpg https://cdn.ais-online.de/m2/33/61533/images/55/48298955px1985x2599.webp https://cdn.ais-online.de/m2/33/61533/images/92/48404792px1418x1418.webp
Bew-fugenp 2700 mm SBS Typ 324 G M Star Aluminium eloxiert edelstahloptik 15 mm geschlossen gestanzt, Doppel-K | 4019907322036 | 2193240325 | silber | eloxiert | Bewegungsfugenprofil | Aluminium | 64,50 | 16,50 | 2.700,00 | kleben | A1 | F2 edelstahloptik, F4 silber | https://cdn.ais-online.de/m2/33/61533/images/51/48280951px1500x1610.jpg https://cdn.ais-online.de/m2/33/61533/images/53/48280953px1500x1610.jpg https://cdn.ais-online.de/m2/33/61533/images/54/48280954px478x289.webp https://cdn.ais-online.de/m2/33/61533/images/55/48298955px1985x2599.webp https://cdn.ais-online.de/m2/33/61533/images/92/48404792px1418x1418.webp
Bew-fugenp 2700 mm SBS Typ 324 G M Star Aluminium eloxiert silber 15 mm geschlossen gestanzt, Doppel-K | 4019907322029 | 2193240345 | silber | eloxiert | Bewegungsfugenprofil | Aluminium | 64,50 | 16,50 | 2.700,00 | kleben | A1 | F2 edelstahloptik, F4 silber | https://cdn.ais-online.de/m2/33/61533/images/55/48280955px1500x1610.jpg https://cdn.ais-online.de/m2/33/61533/images/54/48280954px478x289.webp https://cdn.ais-online.de/m2/33/61533/images/57/48280957px1500x1610.jpg https://cdn.ais-online.de/m2/33/61533/images/55/48298955px1985x2599.webp https://cdn.ais-online.de/m2/33/61533/images/92/48404792px1418x1418.webp
powered by Heinze