## Küberit Profile Systems
Küberit Profile Systems
Name | GTIN | HAN | Farbton | Oberfläche | Profilart | Werkstoff | Breite (mm) | Höhe (mm) | Länge (mm) | Stärke (mm) | Befestigung | Brandverhalten | Farbtonbezeichnung Hersteller | Bilder
Winkelprofil 2500 mm SBS Typ 237 Alu eloxiert edelstahloptik 0 - 14 mm versenkt gebohrt, einfach biegbar | 4019907181220 | 31637024 | silber | eloxiert | Winkelprofil | Aluminium | 26,00 | 17,00 | 2.500,00 | 2,00 | schrauben, selbstklebend | A1 | F2 edelstahloptik | https://cdn.ais-online.de/m2/33/61533/images/14/48275214px1500x1610.jpg https://cdn.ais-online.de/m2/33/61533/images/13/48275213px478x289.webp https://cdn.ais-online.de/m2/33/61533/images/16/48275216px1500x1610.jpg https://cdn.ais-online.de/m2/33/61533/images/05/48297605px1985x2599.webp https://cdn.ais-online.de/m2/33/61533/images/54/48404254px1418x1418.webp
powered by Heinze