## Küberit Profile Systems
Küberit Profile Systems
Name | GTIN | HAN | Farbton | Oberfläche | Profilart | Werkstoff | Breite (mm) | Höhe (mm) | Länge (mm) | Stärke (mm) | Befestigung | Brandverhalten | Farbtonbezeichnung Hersteller | Bilder
Winkelprofil 2500 mm SBS Typ 526 Alu eloxiert edelstahloptik 0 - 18 mm versenkt gebohrt | 4019907202840 | 31626024 | silber | eloxiert | Winkelprofil | Aluminium | 21,00 | 21,00 | 2.500,00 | 1,80 | schrauben | A1 | F2 edelstahloptik | https://cdn.ais-online.de/m2/33/61533/images/95/48276995px1500x1610.jpg https://cdn.ais-online.de/m2/33/61533/images/97/48276997px1500x1610.jpg https://cdn.ais-online.de/m2/33/61533/images/98/48276998px478x289.webp https://cdn.ais-online.de/m2/33/61533/images/35/48298035px1985x2599.webp https://cdn.ais-online.de/m2/33/61533/images/78/48404478px1418x1418.webp
powered by Heinze