## Ladenburger
Ladenburger
Name | Farbton | Oberfläche | Werkstoff | Breite (mm) | Länge (mm) | Stärke (mm) | Art | Holzart | Holzsortierung | Deckmaß (mm) | Eigenschaften | Farbton | Oberflächenausbildung | Sichtkanten gebrochen | Stk. pro Bund | Stk. pro Paket | Bilder
Trendfuge Kontrast Sib. Lärche | beige, braun, grau, nach Hersteller-Farbkarte, natur, orange | gehobelt, rau, unbehandelt | Holz | 96,00 - 121,00 | 3.000,00 - 6.050,00 | 22,00 | Steckaußenschalung mit Nut und Feder | Lärche, Sibirische Lärche | A-Sortierung, B-Sortierung | 76, 101 | durch das Nut und Feder Fassadenprofil kann auf UV-beständige Unterspannbahnen verzichtet werden | UV-Plus, Sanddorn, Antikgrau, Kieselgrau, Naturgrau, Schiefergrau, Mokka, Altgrau (Metallic-Effekt) | 8 mögliche Farbtöne | Ja | 6 | 160, 264 | https://cdn.ais-online.de/m2/88/62488/images/92/47482792px850x638.jpg https://cdn.ais-online.de/m2/88/62488/images/87/47482787px650x488.jpg https://cdn.ais-online.de/m2/88/62488/images/96/42709696px2520x1560.jpg https://cdn.ais-online.de/m2/88/62488/images/97/42709697px768x768.jpg https://cdn.ais-online.de/m2/88/62488/images/98/42709698px1280x720.jpg https://cdn.ais-online.de/m2/88/62488/images/99/42709699px2520x1560.jpg
Trendfuge Kontrast Sib. Lärche gehobelt 22 x 96 3m | beige, braun, grau, nach Hersteller-Farbkarte, natur, orange | gehobelt, rau, unbehandelt | Holz | 96,00 - 121,00 | 3.000,00 - 6.050,00 | 22,00 | Steckaußenschalung mit Nut und Feder | Lärche, Sibirische Lärche | A-Sortierung, B-Sortierung | 76, 101 | durch das Nut und Feder Fassadenprofil kann auf UV-beständige Unterspannbahnen verzichtet werden | UV-Plus, Sanddorn, Antikgrau, Kieselgrau, Naturgrau, Schiefergrau, Mokka, Altgrau (Metallic-Effekt) | 8 mögliche Farbtöne | Ja | 6 | 160, 264 | https://cdn.ais-online.de/m2/88/62488/images/92/47482792px850x638.jpg https://cdn.ais-online.de/m2/88/62488/images/96/42709696px2520x1560.jpg https://cdn.ais-online.de/m2/88/62488/images/97/42709697px768x768.jpg https://cdn.ais-online.de/m2/88/62488/images/98/42709698px1280x720.jpg https://cdn.ais-online.de/m2/88/62488/images/99/42709699px2520x1560.jpg
Trendfuge Kontrast Sib. Lärche gehobelt 22 x 96 4.05m | beige, braun, grau, nach Hersteller-Farbkarte, natur, orange | gehobelt, rau, unbehandelt | Holz | 96,00 - 121,00 | 3.000,00 - 6.050,00 | 22,00 | Steckaußenschalung mit Nut und Feder | Lärche, Sibirische Lärche | A-Sortierung, B-Sortierung | 76, 101 | durch das Nut und Feder Fassadenprofil kann auf UV-beständige Unterspannbahnen verzichtet werden | UV-Plus, Sanddorn, Antikgrau, Kieselgrau, Naturgrau, Schiefergrau, Mokka, Altgrau (Metallic-Effekt) | 8 mögliche Farbtöne | Ja | 6 | 160, 264 | https://cdn.ais-online.de/m2/88/62488/images/92/47482792px850x638.jpg https://cdn.ais-online.de/m2/88/62488/images/96/42709696px2520x1560.jpg https://cdn.ais-online.de/m2/88/62488/images/97/42709697px768x768.jpg https://cdn.ais-online.de/m2/88/62488/images/98/42709698px1280x720.jpg https://cdn.ais-online.de/m2/88/62488/images/99/42709699px2520x1560.jpg
Trendfuge Kontrast Sib. Lärche gehobelt 22 x 96 4m | beige, braun, grau, nach Hersteller-Farbkarte, natur, orange | gehobelt, rau, unbehandelt | Holz | 96,00 - 121,00 | 3.000,00 - 6.050,00 | 22,00 | Steckaußenschalung mit Nut und Feder | Lärche, Sibirische Lärche | A-Sortierung, B-Sortierung | 76, 101 | durch das Nut und Feder Fassadenprofil kann auf UV-beständige Unterspannbahnen verzichtet werden | UV-Plus, Sanddorn, Antikgrau, Kieselgrau, Naturgrau, Schiefergrau, Mokka, Altgrau (Metallic-Effekt) | 8 mögliche Farbtöne | Ja | 6 | 160, 264 | https://cdn.ais-online.de/m2/88/62488/images/92/47482792px850x638.jpg https://cdn.ais-online.de/m2/88/62488/images/96/42709696px2520x1560.jpg https://cdn.ais-online.de/m2/88/62488/images/97/42709697px768x768.jpg https://cdn.ais-online.de/m2/88/62488/images/98/42709698px1280x720.jpg https://cdn.ais-online.de/m2/88/62488/images/99/42709699px2520x1560.jpg
Trendfuge Kontrast Sib. Lärche gehobelt 22 x 96 5.05m | beige, braun, grau, nach Hersteller-Farbkarte, natur, orange | gehobelt, rau, unbehandelt | Holz | 96,00 - 121,00 | 3.000,00 - 6.050,00 | 22,00 | Steckaußenschalung mit Nut und Feder | Lärche, Sibirische Lärche | A-Sortierung, B-Sortierung | 76, 101 | durch das Nut und Feder Fassadenprofil kann auf UV-beständige Unterspannbahnen verzichtet werden | UV-Plus, Sanddorn, Antikgrau, Kieselgrau, Naturgrau, Schiefergrau, Mokka, Altgrau (Metallic-Effekt) | 8 mögliche Farbtöne | Ja | 6 | 160, 264 | https://cdn.ais-online.de/m2/88/62488/images/92/47482792px850x638.jpg https://cdn.ais-online.de/m2/88/62488/images/96/42709696px2520x1560.jpg https://cdn.ais-online.de/m2/88/62488/images/97/42709697px768x768.jpg https://cdn.ais-online.de/m2/88/62488/images/98/42709698px1280x720.jpg https://cdn.ais-online.de/m2/88/62488/images/99/42709699px2520x1560.jpg
Trendfuge Kontrast Sib. Lärche gehobelt 22 x 96 5.1m | beige, braun, grau, nach Hersteller-Farbkarte, natur, orange | gehobelt, rau, unbehandelt | Holz | 96,00 - 121,00 | 3.000,00 - 6.050,00 | 22,00 | Steckaußenschalung mit Nut und Feder | Lärche, Sibirische Lärche | A-Sortierung, B-Sortierung | 76, 101 | durch das Nut und Feder Fassadenprofil kann auf UV-beständige Unterspannbahnen verzichtet werden | UV-Plus, Sanddorn, Antikgrau, Kieselgrau, Naturgrau, Schiefergrau, Mokka, Altgrau (Metallic-Effekt) | 8 mögliche Farbtöne | Ja | 6 | 160, 264 | https://cdn.ais-online.de/m2/88/62488/images/92/47482792px850x638.jpg https://cdn.ais-online.de/m2/88/62488/images/96/42709696px2520x1560.jpg https://cdn.ais-online.de/m2/88/62488/images/97/42709697px768x768.jpg https://cdn.ais-online.de/m2/88/62488/images/98/42709698px1280x720.jpg https://cdn.ais-online.de/m2/88/62488/images/99/42709699px2520x1560.jpg
Trendfuge Kontrast Sib. Lärche gehobelt 22 x 96 6.05m | beige, braun, grau, nach Hersteller-Farbkarte, natur, orange | gehobelt, rau, unbehandelt | Holz | 96,00 - 121,00 | 3.000,00 - 6.050,00 | 22,00 | Steckaußenschalung mit Nut und Feder | Lärche, Sibirische Lärche | A-Sortierung, B-Sortierung | 76, 101 | durch das Nut und Feder Fassadenprofil kann auf UV-beständige Unterspannbahnen verzichtet werden | UV-Plus, Sanddorn, Antikgrau, Kieselgrau, Naturgrau, Schiefergrau, Mokka, Altgrau (Metallic-Effekt) | 8 mögliche Farbtöne | Ja | 6 | 160, 264 | https://cdn.ais-online.de/m2/88/62488/images/92/47482792px850x638.jpg https://cdn.ais-online.de/m2/88/62488/images/96/42709696px2520x1560.jpg https://cdn.ais-online.de/m2/88/62488/images/97/42709697px768x768.jpg https://cdn.ais-online.de/m2/88/62488/images/98/42709698px1280x720.jpg https://cdn.ais-online.de/m2/88/62488/images/99/42709699px2520x1560.jpg
Trendfuge Kontrast Sib. Lärche gehobelt 22 x 96 6m | beige, braun, grau, nach Hersteller-Farbkarte, natur, orange | gehobelt, rau, unbehandelt | Holz | 96,00 - 121,00 | 3.000,00 - 6.050,00 | 22,00 | Steckaußenschalung mit Nut und Feder | Lärche, Sibirische Lärche | A-Sortierung, B-Sortierung | 76, 101 | durch das Nut und Feder Fassadenprofil kann auf UV-beständige Unterspannbahnen verzichtet werden | UV-Plus, Sanddorn, Antikgrau, Kieselgrau, Naturgrau, Schiefergrau, Mokka, Altgrau (Metallic-Effekt) | 8 mögliche Farbtöne | Ja | 6 | 160, 264 | https://cdn.ais-online.de/m2/88/62488/images/92/47482792px850x638.jpg https://cdn.ais-online.de/m2/88/62488/images/96/42709696px2520x1560.jpg https://cdn.ais-online.de/m2/88/62488/images/97/42709697px768x768.jpg https://cdn.ais-online.de/m2/88/62488/images/98/42709698px1280x720.jpg https://cdn.ais-online.de/m2/88/62488/images/99/42709699px2520x1560.jpg
Trendfuge Kontrast Sib. Lärche strukturrau 22 x 96 3m | beige, braun, grau, nach Hersteller-Farbkarte, natur, orange | gehobelt, rau, unbehandelt | Holz | 96,00 - 121,00 | 3.000,00 - 6.050,00 | 22,00 | Steckaußenschalung mit Nut und Feder | Lärche, Sibirische Lärche | A-Sortierung, B-Sortierung | 76, 101 | durch das Nut und Feder Fassadenprofil kann auf UV-beständige Unterspannbahnen verzichtet werden | UV-Plus, Sanddorn, Antikgrau, Kieselgrau, Naturgrau, Schiefergrau, Mokka, Altgrau (Metallic-Effekt) | 8 mögliche Farbtöne | Ja | 6 | 160, 264 | https://cdn.ais-online.de/m2/88/62488/images/92/47482792px850x638.jpg https://cdn.ais-online.de/m2/88/62488/images/96/42709696px2520x1560.jpg https://cdn.ais-online.de/m2/88/62488/images/97/42709697px768x768.jpg https://cdn.ais-online.de/m2/88/62488/images/98/42709698px1280x720.jpg https://cdn.ais-online.de/m2/88/62488/images/99/42709699px2520x1560.jpg
Trendfuge Kontrast Sib. Lärche strukturrau 22 x 96 4.05m | beige, braun, grau, nach Hersteller-Farbkarte, natur, orange | gehobelt, rau, unbehandelt | Holz | 96,00 - 121,00 | 3.000,00 - 6.050,00 | 22,00 | Steckaußenschalung mit Nut und Feder | Lärche, Sibirische Lärche | A-Sortierung, B-Sortierung | 76, 101 | durch das Nut und Feder Fassadenprofil kann auf UV-beständige Unterspannbahnen verzichtet werden | UV-Plus, Sanddorn, Antikgrau, Kieselgrau, Naturgrau, Schiefergrau, Mokka, Altgrau (Metallic-Effekt) | 8 mögliche Farbtöne | Ja | 6 | 160, 264 | https://cdn.ais-online.de/m2/88/62488/images/92/47482792px850x638.jpg https://cdn.ais-online.de/m2/88/62488/images/96/42709696px2520x1560.jpg https://cdn.ais-online.de/m2/88/62488/images/97/42709697px768x768.jpg https://cdn.ais-online.de/m2/88/62488/images/98/42709698px1280x720.jpg https://cdn.ais-online.de/m2/88/62488/images/99/42709699px2520x1560.jpg
Trendfuge Kontrast Sib. Lärche strukturrau 22 x 96 4m | beige, braun, grau, nach Hersteller-Farbkarte, natur, orange | gehobelt, rau, unbehandelt | Holz | 96,00 - 121,00 | 3.000,00 - 6.050,00 | 22,00 | Steckaußenschalung mit Nut und Feder | Lärche, Sibirische Lärche | A-Sortierung, B-Sortierung | 76, 101 | durch das Nut und Feder Fassadenprofil kann auf UV-beständige Unterspannbahnen verzichtet werden | UV-Plus, Sanddorn, Antikgrau, Kieselgrau, Naturgrau, Schiefergrau, Mokka, Altgrau (Metallic-Effekt) | 8 mögliche Farbtöne | Ja | 6 | 160, 264 | https://cdn.ais-online.de/m2/88/62488/images/92/47482792px850x638.jpg https://cdn.ais-online.de/m2/88/62488/images/96/42709696px2520x1560.jpg https://cdn.ais-online.de/m2/88/62488/images/97/42709697px768x768.jpg https://cdn.ais-online.de/m2/88/62488/images/98/42709698px1280x720.jpg https://cdn.ais-online.de/m2/88/62488/images/99/42709699px2520x1560.jpg
Trendfuge Kontrast Sib. Lärche strukturrau 22 x 96 5.05m | beige, braun, grau, nach Hersteller-Farbkarte, natur, orange | gehobelt, rau, unbehandelt | Holz | 96,00 - 121,00 | 3.000,00 - 6.050,00 | 22,00 | Steckaußenschalung mit Nut und Feder | Lärche, Sibirische Lärche | A-Sortierung, B-Sortierung | 76, 101 | durch das Nut und Feder Fassadenprofil kann auf UV-beständige Unterspannbahnen verzichtet werden | UV-Plus, Sanddorn, Antikgrau, Kieselgrau, Naturgrau, Schiefergrau, Mokka, Altgrau (Metallic-Effekt) | 8 mögliche Farbtöne | Ja | 6 | 160, 264 | https://cdn.ais-online.de/m2/88/62488/images/92/47482792px850x638.jpg https://cdn.ais-online.de/m2/88/62488/images/96/42709696px2520x1560.jpg https://cdn.ais-online.de/m2/88/62488/images/97/42709697px768x768.jpg https://cdn.ais-online.de/m2/88/62488/images/98/42709698px1280x720.jpg https://cdn.ais-online.de/m2/88/62488/images/99/42709699px2520x1560.jpg
Trendfuge Kontrast Sib. Lärche strukturrau 22 x 96 5.1m | beige, braun, grau, nach Hersteller-Farbkarte, natur, orange | gehobelt, rau, unbehandelt | Holz | 96,00 - 121,00 | 3.000,00 - 6.050,00 | 22,00 | Steckaußenschalung mit Nut und Feder | Lärche, Sibirische Lärche | A-Sortierung, B-Sortierung | 76, 101 | durch das Nut und Feder Fassadenprofil kann auf UV-beständige Unterspannbahnen verzichtet werden | UV-Plus, Sanddorn, Antikgrau, Kieselgrau, Naturgrau, Schiefergrau, Mokka, Altgrau (Metallic-Effekt) | 8 mögliche Farbtöne | Ja | 6 | 160, 264 | https://cdn.ais-online.de/m2/88/62488/images/92/47482792px850x638.jpg https://cdn.ais-online.de/m2/88/62488/images/96/42709696px2520x1560.jpg https://cdn.ais-online.de/m2/88/62488/images/97/42709697px768x768.jpg https://cdn.ais-online.de/m2/88/62488/images/98/42709698px1280x720.jpg https://cdn.ais-online.de/m2/88/62488/images/99/42709699px2520x1560.jpg
Trendfuge Kontrast Sib. Lärche strukturrau 22 x 96 6.05m | beige, braun, grau, nach Hersteller-Farbkarte, natur, orange | gehobelt, rau, unbehandelt | Holz | 96,00 - 121,00 | 3.000,00 - 6.050,00 | 22,00 | Steckaußenschalung mit Nut und Feder | Lärche, Sibirische Lärche | A-Sortierung, B-Sortierung | 76, 101 | durch das Nut und Feder Fassadenprofil kann auf UV-beständige Unterspannbahnen verzichtet werden | UV-Plus, Sanddorn, Antikgrau, Kieselgrau, Naturgrau, Schiefergrau, Mokka, Altgrau (Metallic-Effekt) | 8 mögliche Farbtöne | Ja | 6 | 160, 264 | https://cdn.ais-online.de/m2/88/62488/images/92/47482792px850x638.jpg https://cdn.ais-online.de/m2/88/62488/images/96/42709696px2520x1560.jpg https://cdn.ais-online.de/m2/88/62488/images/97/42709697px768x768.jpg https://cdn.ais-online.de/m2/88/62488/images/98/42709698px1280x720.jpg https://cdn.ais-online.de/m2/88/62488/images/99/42709699px2520x1560.jpg
Trendfuge Kontrast Sib. Lärche strukturrau 22 x 96 6m | beige, braun, grau, nach Hersteller-Farbkarte, natur, orange | gehobelt, rau, unbehandelt | Holz | 96,00 - 121,00 | 3.000,00 - 6.050,00 | 22,00 | Steckaußenschalung mit Nut und Feder | Lärche, Sibirische Lärche | A-Sortierung, B-Sortierung | 76, 101 | durch das Nut und Feder Fassadenprofil kann auf UV-beständige Unterspannbahnen verzichtet werden | UV-Plus, Sanddorn, Antikgrau, Kieselgrau, Naturgrau, Schiefergrau, Mokka, Altgrau (Metallic-Effekt) | 8 mögliche Farbtöne | Ja | 6 | 160, 264 | https://cdn.ais-online.de/m2/88/62488/images/92/47482792px850x638.jpg https://cdn.ais-online.de/m2/88/62488/images/96/42709696px2520x1560.jpg https://cdn.ais-online.de/m2/88/62488/images/97/42709697px768x768.jpg https://cdn.ais-online.de/m2/88/62488/images/98/42709698px1280x720.jpg https://cdn.ais-online.de/m2/88/62488/images/99/42709699px2520x1560.jpg
Trendfuge Kontrast XL Sib. Lärche gehobelt 22 x 121 3m | beige, braun, grau, nach Hersteller-Farbkarte, natur, orange | gehobelt, rau, unbehandelt | Holz | 96,00 - 121,00 | 3.000,00 - 6.050,00 | 22,00 | Steckaußenschalung mit Nut und Feder | Lärche, Sibirische Lärche | A-Sortierung, B-Sortierung | 76, 101 | durch das Nut und Feder Fassadenprofil kann auf UV-beständige Unterspannbahnen verzichtet werden | UV-Plus, Sanddorn, Antikgrau, Kieselgrau, Naturgrau, Schiefergrau, Mokka, Altgrau (Metallic-Effekt) | 8 mögliche Farbtöne | Ja | 6 | 160, 264 | https://cdn.ais-online.de/m2/88/62488/images/87/47482787px650x488.jpg https://cdn.ais-online.de/m2/88/62488/images/96/42709696px2520x1560.jpg https://cdn.ais-online.de/m2/88/62488/images/97/42709697px768x768.jpg https://cdn.ais-online.de/m2/88/62488/images/98/42709698px1280x720.jpg https://cdn.ais-online.de/m2/88/62488/images/99/42709699px2520x1560.jpg
Trendfuge Kontrast XL Sib. Lärche gehobelt 22 x 121 4.05m | beige, braun, grau, nach Hersteller-Farbkarte, natur, orange | gehobelt, rau, unbehandelt | Holz | 96,00 - 121,00 | 3.000,00 - 6.050,00 | 22,00 | Steckaußenschalung mit Nut und Feder | Lärche, Sibirische Lärche | A-Sortierung, B-Sortierung | 76, 101 | durch das Nut und Feder Fassadenprofil kann auf UV-beständige Unterspannbahnen verzichtet werden | UV-Plus, Sanddorn, Antikgrau, Kieselgrau, Naturgrau, Schiefergrau, Mokka, Altgrau (Metallic-Effekt) | 8 mögliche Farbtöne | Ja | 6 | 160, 264 | https://cdn.ais-online.de/m2/88/62488/images/87/47482787px650x488.jpg https://cdn.ais-online.de/m2/88/62488/images/96/42709696px2520x1560.jpg https://cdn.ais-online.de/m2/88/62488/images/97/42709697px768x768.jpg https://cdn.ais-online.de/m2/88/62488/images/98/42709698px1280x720.jpg https://cdn.ais-online.de/m2/88/62488/images/99/42709699px2520x1560.jpg
Trendfuge Kontrast XL Sib. Lärche gehobelt 22 x 121 4m | beige, braun, grau, nach Hersteller-Farbkarte, natur, orange | gehobelt, rau, unbehandelt | Holz | 96,00 - 121,00 | 3.000,00 - 6.050,00 | 22,00 | Steckaußenschalung mit Nut und Feder | Lärche, Sibirische Lärche | A-Sortierung, B-Sortierung | 76, 101 | durch das Nut und Feder Fassadenprofil kann auf UV-beständige Unterspannbahnen verzichtet werden | UV-Plus, Sanddorn, Antikgrau, Kieselgrau, Naturgrau, Schiefergrau, Mokka, Altgrau (Metallic-Effekt) | 8 mögliche Farbtöne | Ja | 6 | 160, 264 | https://cdn.ais-online.de/m2/88/62488/images/87/47482787px650x488.jpg https://cdn.ais-online.de/m2/88/62488/images/96/42709696px2520x1560.jpg https://cdn.ais-online.de/m2/88/62488/images/97/42709697px768x768.jpg https://cdn.ais-online.de/m2/88/62488/images/98/42709698px1280x720.jpg https://cdn.ais-online.de/m2/88/62488/images/99/42709699px2520x1560.jpg
Trendfuge Kontrast XL Sib. Lärche gehobelt 22 x 121 5.05m | beige, braun, grau, nach Hersteller-Farbkarte, natur, orange | gehobelt, rau, unbehandelt | Holz | 96,00 - 121,00 | 3.000,00 - 6.050,00 | 22,00 | Steckaußenschalung mit Nut und Feder | Lärche, Sibirische Lärche | A-Sortierung, B-Sortierung | 76, 101 | durch das Nut und Feder Fassadenprofil kann auf UV-beständige Unterspannbahnen verzichtet werden | UV-Plus, Sanddorn, Antikgrau, Kieselgrau, Naturgrau, Schiefergrau, Mokka, Altgrau (Metallic-Effekt) | 8 mögliche Farbtöne | Ja | 6 | 160, 264 | https://cdn.ais-online.de/m2/88/62488/images/87/47482787px650x488.jpg https://cdn.ais-online.de/m2/88/62488/images/96/42709696px2520x1560.jpg https://cdn.ais-online.de/m2/88/62488/images/97/42709697px768x768.jpg https://cdn.ais-online.de/m2/88/62488/images/98/42709698px1280x720.jpg https://cdn.ais-online.de/m2/88/62488/images/99/42709699px2520x1560.jpg
Trendfuge Kontrast XL Sib. Lärche gehobelt 22 x 121 5.1m | beige, braun, grau, nach Hersteller-Farbkarte, natur, orange | gehobelt, rau, unbehandelt | Holz | 96,00 - 121,00 | 3.000,00 - 6.050,00 | 22,00 | Steckaußenschalung mit Nut und Feder | Lärche, Sibirische Lärche | A-Sortierung, B-Sortierung | 76, 101 | durch das Nut und Feder Fassadenprofil kann auf UV-beständige Unterspannbahnen verzichtet werden | UV-Plus, Sanddorn, Antikgrau, Kieselgrau, Naturgrau, Schiefergrau, Mokka, Altgrau (Metallic-Effekt) | 8 mögliche Farbtöne | Ja | 6 | 160, 264 | https://cdn.ais-online.de/m2/88/62488/images/87/47482787px650x488.jpg https://cdn.ais-online.de/m2/88/62488/images/96/42709696px2520x1560.jpg https://cdn.ais-online.de/m2/88/62488/images/97/42709697px768x768.jpg https://cdn.ais-online.de/m2/88/62488/images/98/42709698px1280x720.jpg https://cdn.ais-online.de/m2/88/62488/images/99/42709699px2520x1560.jpg
Trendfuge Kontrast XL Sib. Lärche gehobelt 22 x 121 6.05m | beige, braun, grau, nach Hersteller-Farbkarte, natur, orange | gehobelt, rau, unbehandelt | Holz | 96,00 - 121,00 | 3.000,00 - 6.050,00 | 22,00 | Steckaußenschalung mit Nut und Feder | Lärche, Sibirische Lärche | A-Sortierung, B-Sortierung | 76, 101 | durch das Nut und Feder Fassadenprofil kann auf UV-beständige Unterspannbahnen verzichtet werden | UV-Plus, Sanddorn, Antikgrau, Kieselgrau, Naturgrau, Schiefergrau, Mokka, Altgrau (Metallic-Effekt) | 8 mögliche Farbtöne | Ja | 6 | 160, 264 | https://cdn.ais-online.de/m2/88/62488/images/87/47482787px650x488.jpg https://cdn.ais-online.de/m2/88/62488/images/96/42709696px2520x1560.jpg https://cdn.ais-online.de/m2/88/62488/images/97/42709697px768x768.jpg https://cdn.ais-online.de/m2/88/62488/images/98/42709698px1280x720.jpg https://cdn.ais-online.de/m2/88/62488/images/99/42709699px2520x1560.jpg
Trendfuge Kontrast XL Sib. Lärche gehobelt 22 x 121 6m | beige, braun, grau, nach Hersteller-Farbkarte, natur, orange | gehobelt, rau, unbehandelt | Holz | 96,00 - 121,00 | 3.000,00 - 6.050,00 | 22,00 | Steckaußenschalung mit Nut und Feder | Lärche, Sibirische Lärche | A-Sortierung, B-Sortierung | 76, 101 | durch das Nut und Feder Fassadenprofil kann auf UV-beständige Unterspannbahnen verzichtet werden | UV-Plus, Sanddorn, Antikgrau, Kieselgrau, Naturgrau, Schiefergrau, Mokka, Altgrau (Metallic-Effekt) | 8 mögliche Farbtöne | Ja | 6 | 160, 264 | https://cdn.ais-online.de/m2/88/62488/images/87/47482787px650x488.jpg https://cdn.ais-online.de/m2/88/62488/images/96/42709696px2520x1560.jpg https://cdn.ais-online.de/m2/88/62488/images/97/42709697px768x768.jpg https://cdn.ais-online.de/m2/88/62488/images/98/42709698px1280x720.jpg https://cdn.ais-online.de/m2/88/62488/images/99/42709699px2520x1560.jpg
Trendfuge Kontrast XL Sib. Lärche strukturrau 22 x 121 3m | beige, braun, grau, nach Hersteller-Farbkarte, natur, orange | gehobelt, rau, unbehandelt | Holz | 96,00 - 121,00 | 3.000,00 - 6.050,00 | 22,00 | Steckaußenschalung mit Nut und Feder | Lärche, Sibirische Lärche | A-Sortierung, B-Sortierung | 76, 101 | durch das Nut und Feder Fassadenprofil kann auf UV-beständige Unterspannbahnen verzichtet werden | UV-Plus, Sanddorn, Antikgrau, Kieselgrau, Naturgrau, Schiefergrau, Mokka, Altgrau (Metallic-Effekt) | 8 mögliche Farbtöne | Ja | 6 | 160, 264 | https://cdn.ais-online.de/m2/88/62488/images/87/47482787px650x488.jpg https://cdn.ais-online.de/m2/88/62488/images/96/42709696px2520x1560.jpg https://cdn.ais-online.de/m2/88/62488/images/97/42709697px768x768.jpg https://cdn.ais-online.de/m2/88/62488/images/98/42709698px1280x720.jpg https://cdn.ais-online.de/m2/88/62488/images/99/42709699px2520x1560.jpg
Trendfuge Kontrast XL Sib. Lärche strukturrau 22 x 121 4.05m | beige, braun, grau, nach Hersteller-Farbkarte, natur, orange | gehobelt, rau, unbehandelt | Holz | 96,00 - 121,00 | 3.000,00 - 6.050,00 | 22,00 | Steckaußenschalung mit Nut und Feder | Lärche, Sibirische Lärche | A-Sortierung, B-Sortierung | 76, 101 | durch das Nut und Feder Fassadenprofil kann auf UV-beständige Unterspannbahnen verzichtet werden | UV-Plus, Sanddorn, Antikgrau, Kieselgrau, Naturgrau, Schiefergrau, Mokka, Altgrau (Metallic-Effekt) | 8 mögliche Farbtöne | Ja | 6 | 160, 264 | https://cdn.ais-online.de/m2/88/62488/images/87/47482787px650x488.jpg https://cdn.ais-online.de/m2/88/62488/images/96/42709696px2520x1560.jpg https://cdn.ais-online.de/m2/88/62488/images/97/42709697px768x768.jpg https://cdn.ais-online.de/m2/88/62488/images/98/42709698px1280x720.jpg https://cdn.ais-online.de/m2/88/62488/images/99/42709699px2520x1560.jpg
Trendfuge Kontrast XL Sib. Lärche strukturrau 22 x 121 4m | beige, braun, grau, nach Hersteller-Farbkarte, natur, orange | gehobelt, rau, unbehandelt | Holz | 96,00 - 121,00 | 3.000,00 - 6.050,00 | 22,00 | Steckaußenschalung mit Nut und Feder | Lärche, Sibirische Lärche | A-Sortierung, B-Sortierung | 76, 101 | durch das Nut und Feder Fassadenprofil kann auf UV-beständige Unterspannbahnen verzichtet werden | UV-Plus, Sanddorn, Antikgrau, Kieselgrau, Naturgrau, Schiefergrau, Mokka, Altgrau (Metallic-Effekt) | 8 mögliche Farbtöne | Ja | 6 | 160, 264 | https://cdn.ais-online.de/m2/88/62488/images/87/47482787px650x488.jpg https://cdn.ais-online.de/m2/88/62488/images/96/42709696px2520x1560.jpg https://cdn.ais-online.de/m2/88/62488/images/97/42709697px768x768.jpg https://cdn.ais-online.de/m2/88/62488/images/98/42709698px1280x720.jpg https://cdn.ais-online.de/m2/88/62488/images/99/42709699px2520x1560.jpg
Trendfuge Kontrast XL Sib. Lärche strukturrau 22 x 121 5.05m | beige, braun, grau, nach Hersteller-Farbkarte, natur, orange | gehobelt, rau, unbehandelt | Holz | 96,00 - 121,00 | 3.000,00 - 6.050,00 | 22,00 | Steckaußenschalung mit Nut und Feder | Lärche, Sibirische Lärche | A-Sortierung, B-Sortierung | 76, 101 | durch das Nut und Feder Fassadenprofil kann auf UV-beständige Unterspannbahnen verzichtet werden | UV-Plus, Sanddorn, Antikgrau, Kieselgrau, Naturgrau, Schiefergrau, Mokka, Altgrau (Metallic-Effekt) | 8 mögliche Farbtöne | Ja | 6 | 160, 264 | https://cdn.ais-online.de/m2/88/62488/images/87/47482787px650x488.jpg https://cdn.ais-online.de/m2/88/62488/images/96/42709696px2520x1560.jpg https://cdn.ais-online.de/m2/88/62488/images/97/42709697px768x768.jpg https://cdn.ais-online.de/m2/88/62488/images/98/42709698px1280x720.jpg https://cdn.ais-online.de/m2/88/62488/images/99/42709699px2520x1560.jpg
Trendfuge Kontrast XL Sib. Lärche strukturrau 22 x 121 5.1m | beige, braun, grau, nach Hersteller-Farbkarte, natur, orange | gehobelt, rau, unbehandelt | Holz | 96,00 - 121,00 | 3.000,00 - 6.050,00 | 22,00 | Steckaußenschalung mit Nut und Feder | Lärche, Sibirische Lärche | A-Sortierung, B-Sortierung | 76, 101 | durch das Nut und Feder Fassadenprofil kann auf UV-beständige Unterspannbahnen verzichtet werden | UV-Plus, Sanddorn, Antikgrau, Kieselgrau, Naturgrau, Schiefergrau, Mokka, Altgrau (Metallic-Effekt) | 8 mögliche Farbtöne | Ja | 6 | 160, 264 | https://cdn.ais-online.de/m2/88/62488/images/87/47482787px650x488.jpg https://cdn.ais-online.de/m2/88/62488/images/96/42709696px2520x1560.jpg https://cdn.ais-online.de/m2/88/62488/images/97/42709697px768x768.jpg https://cdn.ais-online.de/m2/88/62488/images/98/42709698px1280x720.jpg https://cdn.ais-online.de/m2/88/62488/images/99/42709699px2520x1560.jpg
Trendfuge Kontrast XL Sib. Lärche strukturrau 22 x 121 6.05m | beige, braun, grau, nach Hersteller-Farbkarte, natur, orange | gehobelt, rau, unbehandelt | Holz | 96,00 - 121,00 | 3.000,00 - 6.050,00 | 22,00 | Steckaußenschalung mit Nut und Feder | Lärche, Sibirische Lärche | A-Sortierung, B-Sortierung | 76, 101 | durch das Nut und Feder Fassadenprofil kann auf UV-beständige Unterspannbahnen verzichtet werden | UV-Plus, Sanddorn, Antikgrau, Kieselgrau, Naturgrau, Schiefergrau, Mokka, Altgrau (Metallic-Effekt) | 8 mögliche Farbtöne | Ja | 6 | 160, 264 | https://cdn.ais-online.de/m2/88/62488/images/87/47482787px650x488.jpg https://cdn.ais-online.de/m2/88/62488/images/96/42709696px2520x1560.jpg https://cdn.ais-online.de/m2/88/62488/images/97/42709697px768x768.jpg https://cdn.ais-online.de/m2/88/62488/images/98/42709698px1280x720.jpg https://cdn.ais-online.de/m2/88/62488/images/99/42709699px2520x1560.jpg
Trendfuge Kontrast XL Sib. Lärche strukturrau 22 x 121 6m | beige, braun, grau, nach Hersteller-Farbkarte, natur, orange | gehobelt, rau, unbehandelt | Holz | 96,00 - 121,00 | 3.000,00 - 6.050,00 | 22,00 | Steckaußenschalung mit Nut und Feder | Lärche, Sibirische Lärche | A-Sortierung, B-Sortierung | 76, 101 | durch das Nut und Feder Fassadenprofil kann auf UV-beständige Unterspannbahnen verzichtet werden | UV-Plus, Sanddorn, Antikgrau, Kieselgrau, Naturgrau, Schiefergrau, Mokka, Altgrau (Metallic-Effekt) | 8 mögliche Farbtöne | Ja | 6 | 160, 264 | https://cdn.ais-online.de/m2/88/62488/images/87/47482787px650x488.jpg https://cdn.ais-online.de/m2/88/62488/images/96/42709696px2520x1560.jpg https://cdn.ais-online.de/m2/88/62488/images/97/42709697px768x768.jpg https://cdn.ais-online.de/m2/88/62488/images/98/42709698px1280x720.jpg https://cdn.ais-online.de/m2/88/62488/images/99/42709699px2520x1560.jpg
powered by Heinze