## Linzmeier Bauelemente
Linzmeier Bauelemente
Name | GTIN | HAN | Anwendungsgebiet Wärmedämmstoff | Ausführung | Werkstoff | Breite (mm) | Länge (mm) | Stärke (mm) | Brandverhalten | Chemische Beständigkeit | Druckbelastbarkeitsstufe | Kantenausführung | Bemessungswert Wärmeleitfähigkeit (W/(m*K)) | Druckfestigkeit (N/mm²) | Rohdichte (kg/m³) | Temperaturbeständigkeit (°C) | Wasserdampfdiffusionswiderstandszahl | Bilder
LINIREC® Konstruktionsbauplatte |  |  | DAA, DAD, DEO, DI, DZ, WAA, WAB, WH, WI | Bauplatte | Polyurethan-Hartschaum | 1.220,00 | 2.440,00 | 15,00 - 80,00 | E | chemikalienbeständig gem. Herstellerangabe, ölbeständig | dx - extrem hohe Druckbelastbarkeit | gerade | 0,09 | 7,10 | 550,00 | -50,00 - 100,00 | 8,00 | https://cdn.ais-online.de/m2/93/62293/images/89/42949289px1200x1000.jpg
LINIREC-Konstruktionsbauplatte L54 15mm 2440x1220mm | 2050000051173 | 4002464 | DAA, DAD, DEO, DI, DZ, WAA, WAB, WH, WI | Bauplatte | Polyurethan-Hartschaum | 1.220,00 | 2.440,00 | 15,00 - 80,00 | E | chemikalienbeständig gem. Herstellerangabe, ölbeständig | dx - extrem hohe Druckbelastbarkeit | gerade | 0,09 | 7,10 | 550,00 | -50,00 - 100,00 | 8,00 | https://cdn.ais-online.de/m2/93/62293/images/89/42949289px1200x1000.jpg
LINIREC-Konstruktionsbauplatte L54 20mm 2440x1220mm | 2050000051159 | 4002467 | DAA, DAD, DEO, DI, DZ, WAA, WAB, WH, WI | Bauplatte | Polyurethan-Hartschaum | 1.220,00 | 2.440,00 | 15,00 - 80,00 | E | chemikalienbeständig gem. Herstellerangabe, ölbeständig | dx - extrem hohe Druckbelastbarkeit | gerade | 0,09 | 7,10 | 550,00 | -50,00 - 100,00 | 8,00 | https://cdn.ais-online.de/m2/93/62293/images/89/42949289px1200x1000.jpg
LINIREC-Konstruktionsbauplatte L54 25mm 2440x1220mm | 2050000051135 | 4002469 | DAA, DAD, DEO, DI, DZ, WAA, WAB, WH, WI | Bauplatte | Polyurethan-Hartschaum | 1.220,00 | 2.440,00 | 15,00 - 80,00 | E | chemikalienbeständig gem. Herstellerangabe, ölbeständig | dx - extrem hohe Druckbelastbarkeit | gerade | 0,09 | 7,10 | 550,00 | -50,00 - 100,00 | 8,00 | https://cdn.ais-online.de/m2/93/62293/images/89/42949289px1200x1000.jpg
LINIREC-Konstruktionsbauplatte L54 30mm 2440x1220mm | 2050000051111 | 4002471 | DAA, DAD, DEO, DI, DZ, WAA, WAB, WH, WI | Bauplatte | Polyurethan-Hartschaum | 1.220,00 | 2.440,00 | 15,00 - 80,00 | E | chemikalienbeständig gem. Herstellerangabe, ölbeständig | dx - extrem hohe Druckbelastbarkeit | gerade | 0,09 | 7,10 | 550,00 | -50,00 - 100,00 | 8,00 | https://cdn.ais-online.de/m2/93/62293/images/89/42949289px1200x1000.jpg
LINIREC-Konstruktionsbauplatte L54 40mm 2440x1220mm | 2050000051104 | 4002472 | DAA, DAD, DEO, DI, DZ, WAA, WAB, WH, WI | Bauplatte | Polyurethan-Hartschaum | 1.220,00 | 2.440,00 | 15,00 - 80,00 | E | chemikalienbeständig gem. Herstellerangabe, ölbeständig | dx - extrem hohe Druckbelastbarkeit | gerade | 0,09 | 7,10 | 550,00 | -50,00 - 100,00 | 8,00 | https://cdn.ais-online.de/m2/93/62293/images/89/42949289px1200x1000.jpg
LINIREC-Konstruktionsbauplatte L54 50mm 2440x1220mm | 2050000051098 | 4002473 | DAA, DAD, DEO, DI, DZ, WAA, WAB, WH, WI | Bauplatte | Polyurethan-Hartschaum | 1.220,00 | 2.440,00 | 15,00 - 80,00 | E | chemikalienbeständig gem. Herstellerangabe, ölbeständig | dx - extrem hohe Druckbelastbarkeit | gerade | 0,09 | 7,10 | 550,00 | -50,00 - 100,00 | 8,00 | https://cdn.ais-online.de/m2/93/62293/images/89/42949289px1200x1000.jpg
LINIREC-Konstruktionsbauplatte L54 60mm 2440x1220mm | 2050000051081 | 4002474 | DAA, DAD, DEO, DI, DZ, WAA, WAB, WH, WI | Bauplatte | Polyurethan-Hartschaum | 1.220,00 | 2.440,00 | 15,00 - 80,00 | E | chemikalienbeständig gem. Herstellerangabe, ölbeständig | dx - extrem hohe Druckbelastbarkeit | gerade | 0,09 | 7,10 | 550,00 | -50,00 - 100,00 | 8,00 | https://cdn.ais-online.de/m2/93/62293/images/89/42949289px1200x1000.jpg
LINIREC-Konstruktionsbauplatte L54 80mm 2440x1220mm | 2050000051074 | 4002475 | DAA, DAD, DEO, DI, DZ, WAA, WAB, WH, WI | Bauplatte | Polyurethan-Hartschaum | 1.220,00 | 2.440,00 | 15,00 - 80,00 | E | chemikalienbeständig gem. Herstellerangabe, ölbeständig | dx - extrem hohe Druckbelastbarkeit | gerade | 0,09 | 7,10 | 550,00 | -50,00 - 100,00 | 8,00 | https://cdn.ais-online.de/m2/93/62293/images/89/42949289px1200x1000.jpg
powered by Heinze