## Linzmeier Bauelemente
Linzmeier Bauelemente
Name | GTIN | HAN | Anwendungsgebiet Wärmedämmstoff | Ausführung | Werkstoff | Breite (mm) | Länge (mm) | Stärke (mm) | Brandverhalten | Chemische Beständigkeit | Kantenausführung | Kaschierung | Werkstoff Deckschicht | Werkstoff Kaschierung, Beschichtung | Bemessungswert Wärmeleitfähigkeit (W/(m*K)) | Bewertetes Schalldämmmaß Rw (dB) | Dicke Deckschicht (mm) | Druckfestigkeit (N/mm²) | Nennwert der Wärmeleitfähigkeit (W/(m*K)) | Rohdichte (kg/m³) | sd-Wert (m) | Spezifische Wärmekapazität c (J/(kg*K)) | U-Wert (W/(m²K)) | Dachneigung | Bilder
LINITHERM® Aufsparren-Dämmsystem PAL 2UM |  |  | DAD | Platte | Polyurethan-Hartschaum | 1.180,00 | 2.420,00 | 140,00 - 180,00 | E | benzinbeständig, chemikalienbeständig gem. Herstellerangabe, ölbeständig | Nut und Feder | beidseitig | Mineralwolle | Aluminiumfolie | 0,02 | 44,00 | 40,00 | 0,12 | 0,02 | 33,00 | 1.500,00 | 1.400,00 | 0,14 - 0,18 | ab 20° | https://cdn.ais-online.de/m2/93/62293/images/99/42950799px1200x1000.jpg
LINITHERM PAL 2UM 140mm 2420x1180mm | 4040204620020 | 6002002 | DAD | Platte | Polyurethan-Hartschaum | 1.180,00 | 2.420,00 | 140,00 - 180,00 | E | benzinbeständig, chemikalienbeständig gem. Herstellerangabe, ölbeständig | Nut und Feder | beidseitig | Mineralwolle | Aluminiumfolie | 0,02 | 44,00 | 40,00 | 0,12 | 0,02 | 33,00 | 1.500,00 | 1.400,00 | 0,14 - 0,18 | ab 20° | https://cdn.ais-online.de/m2/93/62293/images/99/42950799px1200x1000.jpg
LINITHERM PAL 2UM 160mm 2420x1180mm | 4040204620037 | 6002003 | DAD | Platte | Polyurethan-Hartschaum | 1.180,00 | 2.420,00 | 140,00 - 180,00 | E | benzinbeständig, chemikalienbeständig gem. Herstellerangabe, ölbeständig | Nut und Feder | beidseitig | Mineralwolle | Aluminiumfolie | 0,02 | 44,00 | 40,00 | 0,12 | 0,02 | 33,00 | 1.500,00 | 1.400,00 | 0,14 - 0,18 | ab 20° | https://cdn.ais-online.de/m2/93/62293/images/99/42950799px1200x1000.jpg
LINITHERM PAL 2UM 180mm 2420x1180mm | 4040204620044 | 6002004 | DAD | Platte | Polyurethan-Hartschaum | 1.180,00 | 2.420,00 | 140,00 - 180,00 | E | benzinbeständig, chemikalienbeständig gem. Herstellerangabe, ölbeständig | Nut und Feder | beidseitig | Mineralwolle | Aluminiumfolie | 0,02 | 44,00 | 40,00 | 0,12 | 0,02 | 33,00 | 1.500,00 | 1.400,00 | 0,14 - 0,18 | ab 20° | https://cdn.ais-online.de/m2/93/62293/images/99/42950799px1200x1000.jpg
powered by Heinze