## Linzmeier Bauelemente
Linzmeier Bauelemente
Name | GTIN | HAN | Anwendungsgebiet Wärmedämmstoff | Ausführung | Werkstoff | Breite (mm) | Länge (mm) | Stärke (mm) | Brandverhalten | Chemische Beständigkeit | Kantenausführung | Kaschierung | Werkstoff Deckschicht | Werkstoff Kaschierung, Beschichtung | Bemessungswert Wärmeleitfähigkeit (W/(m*K)) | Dicke Deckschicht (mm) | Druckfestigkeit (N/mm²) | Nennwert der Wärmeleitfähigkeit (W/(m*K)) | Rohdichte (kg/m³) | sd-Wert (m) | Spezifische Wärmekapazität c (J/(kg*K)) | U-Wert (W/(m²K)) | Bilder
LINITHERM® Aufsparren-Dämmsystem PAL HW |  |  | DAD | Platte | Polyurethan-Hartschaum | 580,00 | 2.420,00 | 122,00 - 182,00 | E | benzinbeständig, chemikalienbeständig gem. Herstellerangabe, ölbeständig | Nut und Feder | beidseitig | Holzwerkstoff | Aluminiumfolie | 0,02 | 22,00 | 0,12 | 0,02 | 33,00 | 1.500,00 | 1.400,00 | 0,14 - 0,21 | https://cdn.ais-online.de/m2/93/62293/images/39/42950839px1200x1000.jpg
LINITHERM PAL HW 122mm 2420x580mm | 4040204627753 | 6002775 | DAD | Platte | Polyurethan-Hartschaum | 580,00 | 2.420,00 | 122,00 - 182,00 | E | benzinbeständig, chemikalienbeständig gem. Herstellerangabe, ölbeständig | Nut und Feder | beidseitig | Holzwerkstoff | Aluminiumfolie | 0,02 | 22,00 | 0,12 | 0,02 | 33,00 | 1.500,00 | 1.400,00 | 0,14 - 0,21 | https://cdn.ais-online.de/m2/93/62293/images/39/42950839px1200x1000.jpg
LINITHERM PAL HW 142mm 2420x580mm | 4040204627760 | 6002776 | DAD | Platte | Polyurethan-Hartschaum | 580,00 | 2.420,00 | 122,00 - 182,00 | E | benzinbeständig, chemikalienbeständig gem. Herstellerangabe, ölbeständig | Nut und Feder | beidseitig | Holzwerkstoff | Aluminiumfolie | 0,02 | 22,00 | 0,12 | 0,02 | 33,00 | 1.500,00 | 1.400,00 | 0,14 - 0,21 | https://cdn.ais-online.de/m2/93/62293/images/39/42950839px1200x1000.jpg
LINITHERM PAL HW 162mm 2420x580mm | 4040204627777 | 6002777 | DAD | Platte | Polyurethan-Hartschaum | 580,00 | 2.420,00 | 122,00 - 182,00 | E | benzinbeständig, chemikalienbeständig gem. Herstellerangabe, ölbeständig | Nut und Feder | beidseitig | Holzwerkstoff | Aluminiumfolie | 0,02 | 22,00 | 0,12 | 0,02 | 33,00 | 1.500,00 | 1.400,00 | 0,14 - 0,21 | https://cdn.ais-online.de/m2/93/62293/images/39/42950839px1200x1000.jpg
LINITHERM PAL HW 182mm 2420x580mm | 4040204627784 | 6002778 | DAD | Platte | Polyurethan-Hartschaum | 580,00 | 2.420,00 | 122,00 - 182,00 | E | benzinbeständig, chemikalienbeständig gem. Herstellerangabe, ölbeständig | Nut und Feder | beidseitig | Holzwerkstoff | Aluminiumfolie | 0,02 | 22,00 | 0,12 | 0,02 | 33,00 | 1.500,00 | 1.400,00 | 0,14 - 0,21 | https://cdn.ais-online.de/m2/93/62293/images/39/42950839px1200x1000.jpg
powered by Heinze