## Linzmeier Bauelemente
Linzmeier Bauelemente
Name | GTIN | HAN | Anwendungsgebiet Wärmedämmstoff | Ausführung | Werkstoff | Breite (mm) | Länge (mm) | Stärke (mm) | Brandverhalten | Chemische Beständigkeit | Kantenausführung | Kaschierung | Werkstoff Deckschicht | Werkstoff Kaschierung, Beschichtung | Bemessungswert Wärmeleitfähigkeit (W/(m*K)) | Dicke Deckschicht (mm) | Druckfestigkeit (N/mm²) | Nennwert der Wärmeleitfähigkeit (W/(m*K)) | Rohdichte (kg/m³) | sd-Wert (m) | Spezifische Wärmekapazität c (J/(kg*K)) | U-Wert (W/(m²K)) | Bilder
LINITHERM® Aufsparren-Dämmsystem PAL HWM |  |  | DAD | Platte | Polyurethan-Hartschaum | 580,00 | 2.420,00 | 142,00 - 222,00 | E | benzinbeständig, chemikalienbeständig gem. Herstellerangabe, ölbeständig | Nut und Feder | beidseitig | Holzwerkstoff, Mineralwolle | Aluminiumfolie | 0,02 | 62,00 | 0,12 | 0,02 | 33,00 | 1.500,00 | 1.400,00 | 0,12 - 0,21 | https://cdn.ais-online.de/m2/93/62293/images/84/44803184px1920x1680.jpg
LINITHERM PAL HWM 142mm 2420x580mm | 4040204631019 | 6003101 | DAD | Platte | Polyurethan-Hartschaum | 580,00 | 2.420,00 | 142,00 - 222,00 | E | benzinbeständig, chemikalienbeständig gem. Herstellerangabe, ölbeständig | Nut und Feder | beidseitig | Holzwerkstoff, Mineralwolle | Aluminiumfolie | 0,02 | 62,00 | 0,12 | 0,02 | 33,00 | 1.500,00 | 1.400,00 | 0,12 - 0,21 | https://cdn.ais-online.de/m2/93/62293/images/84/44803184px1920x1680.jpg
LINITHERM PAL HWM 162mm 2420x580mm | 4040204631989 | 6003198 | DAD | Platte | Polyurethan-Hartschaum | 580,00 | 2.420,00 | 142,00 - 222,00 | E | benzinbeständig, chemikalienbeständig gem. Herstellerangabe, ölbeständig | Nut und Feder | beidseitig | Holzwerkstoff, Mineralwolle | Aluminiumfolie | 0,02 | 62,00 | 0,12 | 0,02 | 33,00 | 1.500,00 | 1.400,00 | 0,12 - 0,21 | https://cdn.ais-online.de/m2/93/62293/images/84/44803184px1920x1680.jpg
LINITHERM PAL HWM 182mm 2420x580mm | 4040204628729 | 6002872 | DAD | Platte | Polyurethan-Hartschaum | 580,00 | 2.420,00 | 142,00 - 222,00 | E | benzinbeständig, chemikalienbeständig gem. Herstellerangabe, ölbeständig | Nut und Feder | beidseitig | Holzwerkstoff, Mineralwolle | Aluminiumfolie | 0,02 | 62,00 | 0,12 | 0,02 | 33,00 | 1.500,00 | 1.400,00 | 0,12 - 0,21 | https://cdn.ais-online.de/m2/93/62293/images/84/44803184px1920x1680.jpg
LINITHERM PAL HWM 202mm 2420x580mm | 4040204631125 | 6003112 | DAD | Platte | Polyurethan-Hartschaum | 580,00 | 2.420,00 | 142,00 - 222,00 | E | benzinbeständig, chemikalienbeständig gem. Herstellerangabe, ölbeständig | Nut und Feder | beidseitig | Holzwerkstoff, Mineralwolle | Aluminiumfolie | 0,02 | 62,00 | 0,12 | 0,02 | 33,00 | 1.500,00 | 1.400,00 | 0,12 - 0,21 | https://cdn.ais-online.de/m2/93/62293/images/84/44803184px1920x1680.jpg
LINITHERM PAL HWM 222mm 2420x580mm | 4040204631996 | 6003199 | DAD | Platte | Polyurethan-Hartschaum | 580,00 | 2.420,00 | 142,00 - 222,00 | E | benzinbeständig, chemikalienbeständig gem. Herstellerangabe, ölbeständig | Nut und Feder | beidseitig | Holzwerkstoff, Mineralwolle | Aluminiumfolie | 0,02 | 62,00 | 0,12 | 0,02 | 33,00 | 1.500,00 | 1.400,00 | 0,12 - 0,21 | https://cdn.ais-online.de/m2/93/62293/images/84/44803184px1920x1680.jpg
powered by Heinze