## Linzmeier Bauelemente
Linzmeier Bauelemente
Name | GTIN | HAN | Anwendungsgebiet Wärmedämmstoff | Ausführung | Werkstoff | Breite (mm) | Länge (mm) | Stärke (mm) | Brandverhalten | Chemische Beständigkeit | Hagelwiderstandsklasse | Kantenausführung | Kaschierung | Werkstoff Kaschierung, Beschichtung | Bemessungswert Wärmeleitfähigkeit (W/(m*K)) | Druckfestigkeit (N/mm²) | Nennwert der Wärmeleitfähigkeit (W/(m*K)) | Rohdichte (kg/m³) | sd-Wert (m) | Spezifische Wärmekapazität c (J/(kg*K)) | U-Wert (W/(m²K)) | Dachneigung | Bilder
LINITHERM® Aufsparren-Dämmsystem PAL N+F |  |  | DAD | Platte | Polyurethan-Hartschaum | 1.000,00 | 2.420,00 | 80,00 - 240,00 | E | benzinbeständig, chemikalienbeständig gem. Herstellerangabe, ölbeständig | HW 5 | Nut und Feder | beidseitig | Aluminiumfolie | 0,02 | 0,12 | 0,02 | 33,00 | 1.500,00 | 1.400,00 | 0,09 - 0,27 | ab 20° | https://cdn.ais-online.de/m2/93/62293/images/33/42950833px1200x1000.jpg
LINITHERM PAL N+F 100mm 2420x1000mm | 4040204627524 | 6002752 | DAD | Platte | Polyurethan-Hartschaum | 1.000,00 | 2.420,00 | 80,00 - 240,00 | E | benzinbeständig, chemikalienbeständig gem. Herstellerangabe, ölbeständig | HW 5 | Nut und Feder | beidseitig | Aluminiumfolie | 0,02 | 0,12 | 0,02 | 33,00 | 1.500,00 | 1.400,00 | 0,09 - 0,27 | ab 20° | https://cdn.ais-online.de/m2/93/62293/images/33/42950833px1200x1000.jpg
LINITHERM PAL N+F 120mm 2420x1000mm | 4040204627500 | 6002750 | DAD | Platte | Polyurethan-Hartschaum | 1.000,00 | 2.420,00 | 80,00 - 240,00 | E | benzinbeständig, chemikalienbeständig gem. Herstellerangabe, ölbeständig | HW 5 | Nut und Feder | beidseitig | Aluminiumfolie | 0,02 | 0,12 | 0,02 | 33,00 | 1.500,00 | 1.400,00 | 0,09 - 0,27 | ab 20° | https://cdn.ais-online.de/m2/93/62293/images/33/42950833px1200x1000.jpg
LINITHERM PAL N+F 140mm 2420x1000mm | 4040204627531 | 6002753 | DAD | Platte | Polyurethan-Hartschaum | 1.000,00 | 2.420,00 | 80,00 - 240,00 | E | benzinbeständig, chemikalienbeständig gem. Herstellerangabe, ölbeständig | HW 5 | Nut und Feder | beidseitig | Aluminiumfolie | 0,02 | 0,12 | 0,02 | 33,00 | 1.500,00 | 1.400,00 | 0,09 - 0,27 | ab 20° | https://cdn.ais-online.de/m2/93/62293/images/33/42950833px1200x1000.jpg
LINITHERM PAL N+F 160mm 2420x1000mm | 4040204627555 | 6002755 | DAD | Platte | Polyurethan-Hartschaum | 1.000,00 | 2.420,00 | 80,00 - 240,00 | E | benzinbeständig, chemikalienbeständig gem. Herstellerangabe, ölbeständig | HW 5 | Nut und Feder | beidseitig | Aluminiumfolie | 0,02 | 0,12 | 0,02 | 33,00 | 1.500,00 | 1.400,00 | 0,09 - 0,27 | ab 20° | https://cdn.ais-online.de/m2/93/62293/images/33/42950833px1200x1000.jpg
LINITHERM PAL N+F 180mm 2420x1000mm | 4040204627562 | 6002756 | DAD | Platte | Polyurethan-Hartschaum | 1.000,00 | 2.420,00 | 80,00 - 240,00 | E | benzinbeständig, chemikalienbeständig gem. Herstellerangabe, ölbeständig | HW 5 | Nut und Feder | beidseitig | Aluminiumfolie | 0,02 | 0,12 | 0,02 | 33,00 | 1.500,00 | 1.400,00 | 0,09 - 0,27 | ab 20° | https://cdn.ais-online.de/m2/93/62293/images/33/42950833px1200x1000.jpg
LINITHERM PAL N+F 200mm 2420x1000mm | 4040204627579 | 6002757 | DAD | Platte | Polyurethan-Hartschaum | 1.000,00 | 2.420,00 | 80,00 - 240,00 | E | benzinbeständig, chemikalienbeständig gem. Herstellerangabe, ölbeständig | HW 5 | Nut und Feder | beidseitig | Aluminiumfolie | 0,02 | 0,12 | 0,02 | 33,00 | 1.500,00 | 1.400,00 | 0,09 - 0,27 | ab 20° | https://cdn.ais-online.de/m2/93/62293/images/33/42950833px1200x1000.jpg
LINITHERM PAL N+F 240mm 2420x1000mm | 4040204627586 | 6002758 | DAD | Platte | Polyurethan-Hartschaum | 1.000,00 | 2.420,00 | 80,00 - 240,00 | E | benzinbeständig, chemikalienbeständig gem. Herstellerangabe, ölbeständig | HW 5 | Nut und Feder | beidseitig | Aluminiumfolie | 0,02 | 0,12 | 0,02 | 33,00 | 1.500,00 | 1.400,00 | 0,09 - 0,27 | ab 20° | https://cdn.ais-online.de/m2/93/62293/images/33/42950833px1200x1000.jpg
LINITHERM PAL N+F 80mm 2420x1000mm | 4040204627517 | 6002751 | DAD | Platte | Polyurethan-Hartschaum | 1.000,00 | 2.420,00 | 80,00 - 240,00 | E | benzinbeständig, chemikalienbeständig gem. Herstellerangabe, ölbeständig | HW 5 | Nut und Feder | beidseitig | Aluminiumfolie | 0,02 | 0,12 | 0,02 | 33,00 | 1.500,00 | 1.400,00 | 0,09 - 0,27 | ab 20° | https://cdn.ais-online.de/m2/93/62293/images/33/42950833px1200x1000.jpg
powered by Heinze