## Linzmeier Bauelemente
Linzmeier Bauelemente
Name | GTIN | HAN | Anwendungsgebiet Wärmedämmstoff | Ausführung | Werkstoff | Breite (mm) | Länge (mm) | Stärke (mm) | Brandverhalten | Chemische Beständigkeit | Kantenausführung | Kaschierung | Werkstoff Deckschicht | Werkstoff Kaschierung, Beschichtung | Bemessungswert Wärmeleitfähigkeit (W/(m*K)) | Dicke Deckschicht (mm) | Druckfestigkeit (N/mm²) | Nennwert der Wärmeleitfähigkeit (W/(m*K)) | Rohdichte (kg/m³) | sd-Wert (m) | Spezifische Wärmekapazität c (J/(kg*K)) | U-Wert (W/(m²K)) | Dachneigung | Bilder
LINITHERM® Aufsparren-Dämmsystem PAL SIL T | 4040204614623 | 6001462 | DAD | Platte | Polyurethan-Hartschaum | 1.180,00 | 2.480,00 | 66,00 | E | benzinbeständig, chemikalienbeständig gem. Herstellerangabe, ölbeständig | Nut und Feder | beidseitig | Silikatplatte | Aluminiumfolie | 0,02 | 6,00 | 0,12 | 0,02 | 33,00 | 1.500,00 | 1.400,00 | 0,35 | ab 20° | https://cdn.ais-online.de/m2/93/62293/images/61/42950761px1200x1000.jpg
powered by Heinze