## Linzmeier Bauelemente
Linzmeier Bauelemente
Name | GTIN | HAN | Anwendungsgebiet Wärmedämmstoff | Ausführung | Werkstoff | Breite (mm) | Länge (mm) | Stärke (mm) | Brandverhalten | Chemische Beständigkeit | Druckbelastbarkeitsstufe | Kantenausführung | Kaschierung | Werkstoff Kaschierung, Beschichtung | Bemessungswert Wärmeleitfähigkeit (W/(m*K)) | Druckfestigkeit (N/mm²) | Nennwert der Wärmeleitfähigkeit (W/(m*K)) | Rohdichte (kg/m³) | Spezifische Wärmekapazität c (J/(kg*K)) | Wasserdampfdiffusionswiderstandszahl | Bilder
LINITHERM® Aufsparren-Dämmsystem PGV Flex |  |  | DAA, DAD, DZ | Platte | Polyurethan-Hartschaum | 1.200,00 | 2.440,00 | 60,00 - 80,00 | E | benzinbeständig, chemikalienbeständig gem. Herstellerangabe, ölbeständig | dh - hohe Druckbelastbarkeit | gerade | beidseitig | Mineralvlies | 0,03 | 0,12 | 0,03 | 33,00 | 1.400,00 | 40,00 - 200,00 | https://cdn.ais-online.de/m2/93/62293/images/97/42950797px1200x1000.jpg
LINITHERM PGV Flex 60mm 2440x1200mm | 4040204619994 | 6001999 | DAA, DAD, DZ | Platte | Polyurethan-Hartschaum | 1.200,00 | 2.440,00 | 60,00 - 80,00 | E | benzinbeständig, chemikalienbeständig gem. Herstellerangabe, ölbeständig | dh - hohe Druckbelastbarkeit | gerade | beidseitig | Mineralvlies | 0,03 | 0,12 | 0,03 | 33,00 | 1.400,00 | 40,00 - 200,00 | https://cdn.ais-online.de/m2/93/62293/images/97/42950797px1200x1000.jpg
LINITHERM PGV Flex 80mm 2440x1200mm | 4040204620006 | 6002000 | DAA, DAD, DZ | Platte | Polyurethan-Hartschaum | 1.200,00 | 2.440,00 | 60,00 - 80,00 | E | benzinbeständig, chemikalienbeständig gem. Herstellerangabe, ölbeständig | dh - hohe Druckbelastbarkeit | gerade | beidseitig | Mineralvlies | 0,03 | 0,12 | 0,03 | 33,00 | 1.400,00 | 40,00 - 200,00 | https://cdn.ais-online.de/m2/93/62293/images/97/42950797px1200x1000.jpg
powered by Heinze