## Linzmeier Bauelemente
Linzmeier Bauelemente
Name | GTIN | HAN | Anwendungsgebiet Wärmedämmstoff | Ausführung | Werkstoff | Breite (mm) | Länge (mm) | Stärke (mm) | Brandverhalten | Chemische Beständigkeit | Kantenausführung | Kaschierung | Werkstoff Kaschierung, Beschichtung | Bemessungswert Wärmeleitfähigkeit (W/(m*K)) | Druckfestigkeit (N/mm²) | Nennwert der Wärmeleitfähigkeit (W/(m*K)) | Rohdichte (kg/m³) | Spezifische Wärmekapazität c (J/(kg*K)) | U-Wert (W/(m²K)) | Wasserdampfdiffusionswiderstandszahl | Dachneigung | Bilder
LINITHERM® Aufsparren-Dämmsystem PGV T |  |  | DAD | Platte | Polyurethan-Hartschaum | 1.180,00 | 2.420,00 | 50,00 - 200,00 | E | benzinbeständig, chemikalienbeständig gem. Herstellerangabe, ölbeständig | Nut und Feder | beidseitig | Mineralvlies | 0,03 | 0,12 | 0,03 | 33,00 | 1.400,00 | 0,13 - 0,52 | 40,00 - 200,00 | ab 20° | https://cdn.ais-online.de/m2/93/62293/images/91/42950791px1200x1000.jpg
LINITHERM PGV T 100mm 2420x1180mm | 4040204619895 | 6001989 | DAD | Platte | Polyurethan-Hartschaum | 1.180,00 | 2.420,00 | 50,00 - 200,00 | E | benzinbeständig, chemikalienbeständig gem. Herstellerangabe, ölbeständig | Nut und Feder | beidseitig | Mineralvlies | 0,03 | 0,12 | 0,03 | 33,00 | 1.400,00 | 0,13 - 0,52 | 40,00 - 200,00 | ab 20° | https://cdn.ais-online.de/m2/93/62293/images/91/42950791px1200x1000.jpg
LINITHERM PGV T 120mm 2420x1180mm | 4040204619901 | 6001990 | DAD | Platte | Polyurethan-Hartschaum | 1.180,00 | 2.420,00 | 50,00 - 200,00 | E | benzinbeständig, chemikalienbeständig gem. Herstellerangabe, ölbeständig | Nut und Feder | beidseitig | Mineralvlies | 0,03 | 0,12 | 0,03 | 33,00 | 1.400,00 | 0,13 - 0,52 | 40,00 - 200,00 | ab 20° | https://cdn.ais-online.de/m2/93/62293/images/91/42950791px1200x1000.jpg
LINITHERM PGV T 140mm 2420x1180mm | 4040204619918 | 6001991 | DAD | Platte | Polyurethan-Hartschaum | 1.180,00 | 2.420,00 | 50,00 - 200,00 | E | benzinbeständig, chemikalienbeständig gem. Herstellerangabe, ölbeständig | Nut und Feder | beidseitig | Mineralvlies | 0,03 | 0,12 | 0,03 | 33,00 | 1.400,00 | 0,13 - 0,52 | 40,00 - 200,00 | ab 20° | https://cdn.ais-online.de/m2/93/62293/images/91/42950791px1200x1000.jpg
LINITHERM PGV T 160mm 2420x1180mm | 4040204619925 | 6001992 | DAD | Platte | Polyurethan-Hartschaum | 1.180,00 | 2.420,00 | 50,00 - 200,00 | E | benzinbeständig, chemikalienbeständig gem. Herstellerangabe, ölbeständig | Nut und Feder | beidseitig | Mineralvlies | 0,03 | 0,12 | 0,03 | 33,00 | 1.400,00 | 0,13 - 0,52 | 40,00 - 200,00 | ab 20° | https://cdn.ais-online.de/m2/93/62293/images/91/42950791px1200x1000.jpg
LINITHERM PGV T 180mm 2420x1180mm | 4040204621218 | 6002121 | DAD | Platte | Polyurethan-Hartschaum | 1.180,00 | 2.420,00 | 50,00 - 200,00 | E | benzinbeständig, chemikalienbeständig gem. Herstellerangabe, ölbeständig | Nut und Feder | beidseitig | Mineralvlies | 0,03 | 0,12 | 0,03 | 33,00 | 1.400,00 | 0,13 - 0,52 | 40,00 - 200,00 | ab 20° | https://cdn.ais-online.de/m2/93/62293/images/91/42950791px1200x1000.jpg
LINITHERM PGV T 200mm 2420x1180mm | 4040204619932 | 6001993 | DAD | Platte | Polyurethan-Hartschaum | 1.180,00 | 2.420,00 | 50,00 - 200,00 | E | benzinbeständig, chemikalienbeständig gem. Herstellerangabe, ölbeständig | Nut und Feder | beidseitig | Mineralvlies | 0,03 | 0,12 | 0,03 | 33,00 | 1.400,00 | 0,13 - 0,52 | 40,00 - 200,00 | ab 20° | https://cdn.ais-online.de/m2/93/62293/images/91/42950791px1200x1000.jpg
LINITHERM PGV T 50mm 2420x1180mm | 4040204619864 | 6001986 | DAD | Platte | Polyurethan-Hartschaum | 1.180,00 | 2.420,00 | 50,00 - 200,00 | E | benzinbeständig, chemikalienbeständig gem. Herstellerangabe, ölbeständig | Nut und Feder | beidseitig | Mineralvlies | 0,03 | 0,12 | 0,03 | 33,00 | 1.400,00 | 0,13 - 0,52 | 40,00 - 200,00 | ab 20° | https://cdn.ais-online.de/m2/93/62293/images/91/42950791px1200x1000.jpg
LINITHERM PGV T 60mm 2420x1180mm | 4040204619871 | 6001987 | DAD | Platte | Polyurethan-Hartschaum | 1.180,00 | 2.420,00 | 50,00 - 200,00 | E | benzinbeständig, chemikalienbeständig gem. Herstellerangabe, ölbeständig | Nut und Feder | beidseitig | Mineralvlies | 0,03 | 0,12 | 0,03 | 33,00 | 1.400,00 | 0,13 - 0,52 | 40,00 - 200,00 | ab 20° | https://cdn.ais-online.de/m2/93/62293/images/91/42950791px1200x1000.jpg
LINITHERM PGV T 80mm 2420x1180mm | 4040204619888 | 6001988 | DAD | Platte | Polyurethan-Hartschaum | 1.180,00 | 2.420,00 | 50,00 - 200,00 | E | benzinbeständig, chemikalienbeständig gem. Herstellerangabe, ölbeständig | Nut und Feder | beidseitig | Mineralvlies | 0,03 | 0,12 | 0,03 | 33,00 | 1.400,00 | 0,13 - 0,52 | 40,00 - 200,00 | ab 20° | https://cdn.ais-online.de/m2/93/62293/images/91/42950791px1200x1000.jpg
powered by Heinze