## Linzmeier Bauelemente
Linzmeier Bauelemente
Name | Anwendungsgebiet Wärmedämmstoff | Ausführung | Werkstoff | Breite (mm) | Länge (mm) | Stärke (mm) | Brandverhalten | Chemische Beständigkeit | Kantenausführung | Kaschierung | Werkstoff Kaschierung, Beschichtung | Bemessungswert Wärmeleitfähigkeit (W/(m*K)) | Druckfestigkeit (N/mm²) | Nennwert der Wärmeleitfähigkeit (W/(m*K)) | Rohdichte (kg/m³) | Spezifische Wärmekapazität c (J/(kg*K)) | U-Wert (W/(m²K)) | Wasserdampfdiffusionswiderstandszahl | Dachneigung | Bilder
LINITHERM® Aufsparren-Dämmsystem PGV XXL | DAD | Platte | Polyurethan-Hartschaum | 1.180,00 | 6.000,00 - 12.000,00 | 160,00 - 180,00 | E | benzinbeständig, chemikalienbeständig gem. Herstellerangabe, ölbeständig | gerade, Nut und Feder | beidseitig | Mineralvlies | 0,03 | 0,12 | 0,03 | 33,00 | 1.400,00 | 0,14 - 0,16 | 40,00 - 200,00 | ab 10° | https://cdn.ais-online.de/m2/93/62293/images/05/47740105px3905x1266.jpg
LINITHERM PGV XXL 160mm 6000-12000x1180mm | DAD | Platte | Polyurethan-Hartschaum | 1.180,00 | 6.000,00 - 12.000,00 | 160,00 - 180,00 | E | benzinbeständig, chemikalienbeständig gem. Herstellerangabe, ölbeständig | gerade, Nut und Feder | beidseitig | Mineralvlies | 0,03 | 0,12 | 0,03 | 33,00 | 1.400,00 | 0,14 - 0,16 | 40,00 - 200,00 | ab 10° | https://cdn.ais-online.de/m2/93/62293/images/05/47740105px3905x1266.jpg
LINITHERM PGV XXL 180mm 6000-12000x1180mm | DAD | Platte | Polyurethan-Hartschaum | 1.180,00 | 6.000,00 - 12.000,00 | 160,00 - 180,00 | E | benzinbeständig, chemikalienbeständig gem. Herstellerangabe, ölbeständig | gerade, Nut und Feder | beidseitig | Mineralvlies | 0,03 | 0,12 | 0,03 | 33,00 | 1.400,00 | 0,14 - 0,16 | 40,00 - 200,00 | ab 10° | https://cdn.ais-online.de/m2/93/62293/images/05/47740105px3905x1266.jpg
powered by Heinze