## Linzmeier Bauelemente
Linzmeier Bauelemente
Name | GTIN | HAN | Anwendungsgebiet Wärmedämmstoff | Ausführung | Werkstoff | Breite (mm) | Länge (mm) | Stärke (mm) | Brandverhalten | Chemische Beständigkeit | Kantenausführung | Kaschierung | Werkstoff Kaschierung, Beschichtung | Bemessungswert Wärmeleitfähigkeit (W/(m*K)) | Druckfestigkeit (N/mm²) | Nennwert der Wärmeleitfähigkeit (W/(m*K)) | Rohdichte (kg/m³) | sd-Wert (m) | Spezifische Wärmekapazität c (J/(kg*K)) | Temperaturbeständigkeit (°C) | U-Wert (W/(m²K)) | Bilder
LINITHERM® Außenwand-Dämmplatte PAL Uni N+F |  |  | WAB, WAS, WZ | Platte | Polyurethan-Hartschaum | 600,00 | 1.200,00 | 80,00 - 160,00 | E | benzinbeständig, chemikalienbeständig gem. Herstellerangabe, ölbeständig | Nut und Feder | beidseitig | Aluminiumfolie | 0,02 | 0,12 | 0,02 | 33,00 | 1.500,00 | 1.400,00 | -30,00 - 90,00 | 0,14 - 0,27 | https://cdn.ais-online.de/m2/93/62293/images/78/44803178px1920x1680.jpg
LINITHERM PAL UNI N+F 100mm 1200x600mm | 4040204623922 | 6002392 | WAB, WAS, WZ | Platte | Polyurethan-Hartschaum | 600,00 | 1.200,00 | 80,00 - 160,00 | E | benzinbeständig, chemikalienbeständig gem. Herstellerangabe, ölbeständig | Nut und Feder | beidseitig | Aluminiumfolie | 0,02 | 0,12 | 0,02 | 33,00 | 1.500,00 | 1.400,00 | -30,00 - 90,00 | 0,14 - 0,27 | https://cdn.ais-online.de/m2/93/62293/images/78/44803178px1920x1680.jpg
LINITHERM PAL UNI N+F 120mm 1200x600mm | 4040204623939 | 6002393 | WAB, WAS, WZ | Platte | Polyurethan-Hartschaum | 600,00 | 1.200,00 | 80,00 - 160,00 | E | benzinbeständig, chemikalienbeständig gem. Herstellerangabe, ölbeständig | Nut und Feder | beidseitig | Aluminiumfolie | 0,02 | 0,12 | 0,02 | 33,00 | 1.500,00 | 1.400,00 | -30,00 - 90,00 | 0,14 - 0,27 | https://cdn.ais-online.de/m2/93/62293/images/78/44803178px1920x1680.jpg
LINITHERM PAL UNI N+F 140mm 1200x600mm | 4040204624127 | 6002412 | WAB, WAS, WZ | Platte | Polyurethan-Hartschaum | 600,00 | 1.200,00 | 80,00 - 160,00 | E | benzinbeständig, chemikalienbeständig gem. Herstellerangabe, ölbeständig | Nut und Feder | beidseitig | Aluminiumfolie | 0,02 | 0,12 | 0,02 | 33,00 | 1.500,00 | 1.400,00 | -30,00 - 90,00 | 0,14 - 0,27 | https://cdn.ais-online.de/m2/93/62293/images/78/44803178px1920x1680.jpg
LINITHERM PAL UNI N+F 160mm 1200x600mm | 4040204622918 | 6002291 | WAB, WAS, WZ | Platte | Polyurethan-Hartschaum | 600,00 | 1.200,00 | 80,00 - 160,00 | E | benzinbeständig, chemikalienbeständig gem. Herstellerangabe, ölbeständig | Nut und Feder | beidseitig | Aluminiumfolie | 0,02 | 0,12 | 0,02 | 33,00 | 1.500,00 | 1.400,00 | -30,00 - 90,00 | 0,14 - 0,27 | https://cdn.ais-online.de/m2/93/62293/images/78/44803178px1920x1680.jpg
LINITHERM PAL UNI N+F 80mm 1200x600mm | 4040204625186 | 6002518 | WAB, WAS, WZ | Platte | Polyurethan-Hartschaum | 600,00 | 1.200,00 | 80,00 - 160,00 | E | benzinbeständig, chemikalienbeständig gem. Herstellerangabe, ölbeständig | Nut und Feder | beidseitig | Aluminiumfolie | 0,02 | 0,12 | 0,02 | 33,00 | 1.500,00 | 1.400,00 | -30,00 - 90,00 | 0,14 - 0,27 | https://cdn.ais-online.de/m2/93/62293/images/78/44803178px1920x1680.jpg
powered by Heinze