## Linzmeier Bauelemente
Linzmeier Bauelemente
Name | GTIN | HAN | Anwendungsgebiet Wärmedämmstoff | Ausführung | Werkstoff | Breite (mm) | Länge (mm) | Brandverhalten | Chemische Beständigkeit | Druckbelastbarkeitsstufe | Gefälle Richtung | Kantenausführung | Kaschierung | Bemessungswert Wärmeleitfähigkeit (W/(m*K)) | Druckfestigkeit (N/mm²) | Gefälle in Längsrichtung (%) | Gefälle in Querrichtung (%) | Nennwert der Wärmeleitfähigkeit (W/(m*K)) | Rohdichte (kg/m³) | sd-Wert (m) | Temperaturbeständigkeit (°C) | Bilder
LINITHERM® Dämmsystem Dachreiter DR |  |  | DAA | Keil | Polyurethan-Hartschaum | 300,00 - 3.300,00 | 1.200,00 - 13.200,00 | E | benzinbeständig, chemikalienbeständig gem. Herstellerangabe, ölbeständig | ds - sehr hohe Druckbelastbarkeit | längs, quer | gerade | unkaschiert | 0,03 | 0,12 | 1,25 | 5,00 | 0,03 | 30,00 | 40,00 - 200,00 | -20,00 - 110,00 | https://cdn.ais-online.de/m2/93/62293/images/20/44803120px1920x1680.jpg https://cdn.ais-online.de/m2/93/62293/images/12/46243412px4096x3072.jpg
LINITHERM Dachreiter DR 10800/2700mm | 4040204116875 | 1191687 | DAA | Keil | Polyurethan-Hartschaum | 300,00 - 3.300,00 | 1.200,00 - 13.200,00 | E | benzinbeständig, chemikalienbeständig gem. Herstellerangabe, ölbeständig | ds - sehr hohe Druckbelastbarkeit | längs, quer | gerade | unkaschiert | 0,03 | 0,12 | 1,25 | 5,00 | 0,03 | 30,00 | 40,00 - 200,00 | -20,00 - 110,00 | https://cdn.ais-online.de/m2/93/62293/images/20/44803120px1920x1680.jpg https://cdn.ais-online.de/m2/93/62293/images/12/46243412px4096x3072.jpg
LINITHERM Dachreiter DR 12000/3000mm | 4040204173663 | 1187366 | DAA | Keil | Polyurethan-Hartschaum | 300,00 - 3.300,00 | 1.200,00 - 13.200,00 | E | benzinbeständig, chemikalienbeständig gem. Herstellerangabe, ölbeständig | ds - sehr hohe Druckbelastbarkeit | längs, quer | gerade | unkaschiert | 0,03 | 0,12 | 1,25 | 5,00 | 0,03 | 30,00 | 40,00 - 200,00 | -20,00 - 110,00 | https://cdn.ais-online.de/m2/93/62293/images/20/44803120px1920x1680.jpg https://cdn.ais-online.de/m2/93/62293/images/12/46243412px4096x3072.jpg
LINITHERM Dachreiter DR 1200/300mm | 4040204122456 | 1182245 | DAA | Keil | Polyurethan-Hartschaum | 300,00 - 3.300,00 | 1.200,00 - 13.200,00 | E | benzinbeständig, chemikalienbeständig gem. Herstellerangabe, ölbeständig | ds - sehr hohe Druckbelastbarkeit | längs, quer | gerade | unkaschiert | 0,03 | 0,12 | 1,25 | 5,00 | 0,03 | 30,00 | 40,00 - 200,00 | -20,00 - 110,00 | https://cdn.ais-online.de/m2/93/62293/images/20/44803120px1920x1680.jpg https://cdn.ais-online.de/m2/93/62293/images/12/46243412px4096x3072.jpg
LINITHERM Dachreiter DR 13200/3300mm | 4040204191025 | 1189102 | DAA | Keil | Polyurethan-Hartschaum | 300,00 - 3.300,00 | 1.200,00 - 13.200,00 | E | benzinbeständig, chemikalienbeständig gem. Herstellerangabe, ölbeständig | ds - sehr hohe Druckbelastbarkeit | längs, quer | gerade | unkaschiert | 0,03 | 0,12 | 1,25 | 5,00 | 0,03 | 30,00 | 40,00 - 200,00 | -20,00 - 110,00 | https://cdn.ais-online.de/m2/93/62293/images/20/44803120px1920x1680.jpg https://cdn.ais-online.de/m2/93/62293/images/12/46243412px4096x3072.jpg
LINITHERM Dachreiter DR 2400/600mm | 4040204122463 | 1182246 | DAA | Keil | Polyurethan-Hartschaum | 300,00 - 3.300,00 | 1.200,00 - 13.200,00 | E | benzinbeständig, chemikalienbeständig gem. Herstellerangabe, ölbeständig | ds - sehr hohe Druckbelastbarkeit | längs, quer | gerade | unkaschiert | 0,03 | 0,12 | 1,25 | 5,00 | 0,03 | 30,00 | 40,00 - 200,00 | -20,00 - 110,00 | https://cdn.ais-online.de/m2/93/62293/images/20/44803120px1920x1680.jpg https://cdn.ais-online.de/m2/93/62293/images/12/46243412px4096x3072.jpg
LINITHERM Dachreiter DR 3600/900mm | 4040204122487 | 1182248 | DAA | Keil | Polyurethan-Hartschaum | 300,00 - 3.300,00 | 1.200,00 - 13.200,00 | E | benzinbeständig, chemikalienbeständig gem. Herstellerangabe, ölbeständig | ds - sehr hohe Druckbelastbarkeit | längs, quer | gerade | unkaschiert | 0,03 | 0,12 | 1,25 | 5,00 | 0,03 | 30,00 | 40,00 - 200,00 | -20,00 - 110,00 | https://cdn.ais-online.de/m2/93/62293/images/20/44803120px1920x1680.jpg https://cdn.ais-online.de/m2/93/62293/images/12/46243412px4096x3072.jpg
LINITHERM Dachreiter DR 4800/1200mm | 4040204122494 | 1182249 | DAA | Keil | Polyurethan-Hartschaum | 300,00 - 3.300,00 | 1.200,00 - 13.200,00 | E | benzinbeständig, chemikalienbeständig gem. Herstellerangabe, ölbeständig | ds - sehr hohe Druckbelastbarkeit | längs, quer | gerade | unkaschiert | 0,03 | 0,12 | 1,25 | 5,00 | 0,03 | 30,00 | 40,00 - 200,00 | -20,00 - 110,00 | https://cdn.ais-online.de/m2/93/62293/images/20/44803120px1920x1680.jpg https://cdn.ais-online.de/m2/93/62293/images/12/46243412px4096x3072.jpg
LINITHERM Dachreiter DR 6000/1500mm | 4040204122500 | 1182250 | DAA | Keil | Polyurethan-Hartschaum | 300,00 - 3.300,00 | 1.200,00 - 13.200,00 | E | benzinbeständig, chemikalienbeständig gem. Herstellerangabe, ölbeständig | ds - sehr hohe Druckbelastbarkeit | längs, quer | gerade | unkaschiert | 0,03 | 0,12 | 1,25 | 5,00 | 0,03 | 30,00 | 40,00 - 200,00 | -20,00 - 110,00 | https://cdn.ais-online.de/m2/93/62293/images/20/44803120px1920x1680.jpg https://cdn.ais-online.de/m2/93/62293/images/12/46243412px4096x3072.jpg
LINITHERM Dachreiter DR 7200/1800mm | 4040204122517 | 1182251 | DAA | Keil | Polyurethan-Hartschaum | 300,00 - 3.300,00 | 1.200,00 - 13.200,00 | E | benzinbeständig, chemikalienbeständig gem. Herstellerangabe, ölbeständig | ds - sehr hohe Druckbelastbarkeit | längs, quer | gerade | unkaschiert | 0,03 | 0,12 | 1,25 | 5,00 | 0,03 | 30,00 | 40,00 - 200,00 | -20,00 - 110,00 | https://cdn.ais-online.de/m2/93/62293/images/20/44803120px1920x1680.jpg https://cdn.ais-online.de/m2/93/62293/images/12/46243412px4096x3072.jpg
LINITHERM Dachreiter DR 8400/2100mm | 4040204145806 | 1184580 | DAA | Keil | Polyurethan-Hartschaum | 300,00 - 3.300,00 | 1.200,00 - 13.200,00 | E | benzinbeständig, chemikalienbeständig gem. Herstellerangabe, ölbeständig | ds - sehr hohe Druckbelastbarkeit | längs, quer | gerade | unkaschiert | 0,03 | 0,12 | 1,25 | 5,00 | 0,03 | 30,00 | 40,00 - 200,00 | -20,00 - 110,00 | https://cdn.ais-online.de/m2/93/62293/images/20/44803120px1920x1680.jpg https://cdn.ais-online.de/m2/93/62293/images/12/46243412px4096x3072.jpg
LINITHERM Dachreiter DR 9600/2400mm | 4040204173700 | 1187370 | DAA | Keil | Polyurethan-Hartschaum | 300,00 - 3.300,00 | 1.200,00 - 13.200,00 | E | benzinbeständig, chemikalienbeständig gem. Herstellerangabe, ölbeständig | ds - sehr hohe Druckbelastbarkeit | längs, quer | gerade | unkaschiert | 0,03 | 0,12 | 1,25 | 5,00 | 0,03 | 30,00 | 40,00 - 200,00 | -20,00 - 110,00 | https://cdn.ais-online.de/m2/93/62293/images/20/44803120px1920x1680.jpg https://cdn.ais-online.de/m2/93/62293/images/12/46243412px4096x3072.jpg
powered by Heinze