## Linzmeier Bauelemente
Linzmeier Bauelemente
Name | GTIN | HAN | Anwendungsgebiet Wärmedämmstoff | Ausführung | Werkstoff | Breite (mm) | Länge (mm) | Stärke (mm) | Brandverhalten | Chemische Beständigkeit | Druckbelastbarkeitsstufe | Kantenausführung | Kaschierung | Bemessungswert Wärmeleitfähigkeit (W/(m*K)) | Druckfestigkeit (N/mm²) | Nennwert der Wärmeleitfähigkeit (W/(m*K)) | Rohdichte (kg/m³) | sd-Wert (m) | Temperaturbeständigkeit (°C) | Bilder
LINITHERM® Dämmsystem Gegengefälle GG |  |  | DAA | Keil | Polyurethan-Hartschaum | 600,00 | 1.200,00 | 5,00 - 50,00 | E | benzinbeständig, chemikalienbeständig gem. Herstellerangabe, ölbeständig | ds - sehr hohe Druckbelastbarkeit | gerade | unkaschiert | 0,03 | 0,12 | 0,03 | 30,00 | 40,00 - 200,00 | -20,00 - 110,00 | https://cdn.ais-online.de/m2/93/62293/images/47/48813747px1920x1680.jpg
LINITHERM PUR-Gegengefällekeil 30/5 x 600 x 1200mm | 2050000080227 | 1304695 | DAA | Keil | Polyurethan-Hartschaum | 600,00 | 1.200,00 | 5,00 - 50,00 | E | benzinbeständig, chemikalienbeständig gem. Herstellerangabe, ölbeständig | ds - sehr hohe Druckbelastbarkeit | gerade | unkaschiert | 0,03 | 0,12 | 0,03 | 30,00 | 40,00 - 200,00 | -20,00 - 110,00 | https://cdn.ais-online.de/m2/93/62293/images/47/48813747px1920x1680.jpg
LINITHERM PUR-Gegengefällekeil 50/5 x 600 x 1200mm | 2050000080234 | 1290657 | DAA | Keil | Polyurethan-Hartschaum | 600,00 | 1.200,00 | 5,00 - 50,00 | E | benzinbeständig, chemikalienbeständig gem. Herstellerangabe, ölbeständig | ds - sehr hohe Druckbelastbarkeit | gerade | unkaschiert | 0,03 | 0,12 | 0,03 | 30,00 | 40,00 - 200,00 | -20,00 - 110,00 | https://cdn.ais-online.de/m2/93/62293/images/47/48813747px1920x1680.jpg
powered by Heinze