## Linzmeier Bauelemente
Linzmeier Bauelemente
Name | GTIN | HAN | Farbton | Oberfläche | Produkt | Werkstoff | Breite (mm) | Länge (mm) | Stärke (mm) | Befestigung | Brandverhalten | Komprimierbarkeit | Lieferform | Breite Fuge (mm) | Lagerfähigkeit in Monaten | Schlagregendichtheit (Pa) | sd-Wert (m) | Temperaturbeständigkeit (°C) | Wärmeleitfähigkeit (W/(m*K)) | Bilder
LINITHERM® Dämmsystem Kompriband |  |  | grau, schwarz | imprägniert | Dichtband, Fugenband | Acrylat, Dispersion, Polyurethan-Weichschaum | 15,00 - 30,00 | 5.000,00 - 6.000,00 | 20,00 - 60,00 | selbstklebend | E | vorkomprimiert | Rolle | 3,00 - 18,00 | 24,00 | 300,00 | 0,50 | -30,00 - 100,00 | 0,04 | https://cdn.ais-online.de/m2/93/62293/images/82/42949982px1200x1000.jpg https://cdn.ais-online.de/m2/93/62293/images/06/44803206px1920x1680.jpg
LINITHERM Kompriband 12x30mm 5lfm/Rolle | 4040204132165 | 1013216 | grau, schwarz | imprägniert | Dichtband, Fugenband | Acrylat, Dispersion, Polyurethan-Weichschaum | 15,00 - 30,00 | 5.000,00 - 6.000,00 | 20,00 - 60,00 | selbstklebend | E | vorkomprimiert | Rolle | 3,00 - 18,00 | 24,00 | 300,00 | 0,50 | -30,00 - 100,00 | 0,04 | https://cdn.ais-online.de/m2/93/62293/images/82/42949982px1200x1000.jpg
LINITHERM Kompriband 4x15mm 6lfm/Rolle | 2050000074424 | 1191539 | grau, schwarz | imprägniert | Dichtband, Fugenband | Acrylat, Dispersion, Polyurethan-Weichschaum | 15,00 - 30,00 | 5.000,00 - 6.000,00 | 20,00 - 60,00 | selbstklebend | E | vorkomprimiert | Rolle | 3,00 - 18,00 | 24,00 | 300,00 | 0,50 | -30,00 - 100,00 | 0,04 | https://cdn.ais-online.de/m2/93/62293/images/06/44803206px1920x1680.jpg
LINITHERM Kompriband 8x20mm 5lfm/Rolle | 2050000074431 | 1191540 | grau, schwarz | imprägniert | Dichtband, Fugenband | Acrylat, Dispersion, Polyurethan-Weichschaum | 15,00 - 30,00 | 5.000,00 - 6.000,00 | 20,00 - 60,00 | selbstklebend | E | vorkomprimiert | Rolle | 3,00 - 18,00 | 24,00 | 300,00 | 0,50 | -30,00 - 100,00 | 0,04 | https://cdn.ais-online.de/m2/93/62293/images/06/44803206px1920x1680.jpg
powered by Heinze