## Linzmeier Bauelemente
Linzmeier Bauelemente
Name | GTIN | HAN | Anwendungsgebiet Wärmedämmstoff | Ausführung | Werkstoff | Breite (mm) | Länge (mm) | Stärke (mm) | Brandverhalten | Chemische Beständigkeit | Druckbelastbarkeitsstufe | Kantenausführung | Kaschierung | Werkstoff Kaschierung, Beschichtung | Bemessungswert Wärmeleitfähigkeit (W/(m*K)) | Druckfestigkeit (N/mm²) | Nennwert der Wärmeleitfähigkeit (W/(m*K)) | Rohdichte (kg/m³) | Spezifische Wärmekapazität c (J/(kg*K)) | Temperaturbeständigkeit (°C) | U-Wert (W/(m²K)) | Wasserdampfdiffusionswiderstandszahl | Zugfestigkeit (N/mm²) | Bilder
LINITHERM® Flachdach-Dämmplatte PGV, Stufenfalz |  |  | DAA, DEO, WZ | Platte | Polyurethan-Hartschaum | 600,00 | 1.200,00 | 50,00 - 200,00 | E | benzinbeständig, chemikalienbeständig gem. Herstellerangabe, ölbeständig | dh - hohe Druckbelastbarkeit | Stufenfalz | beidseitig | Mineralvlies | 0,03 | 0,12 | 0,03 | 33,00 | 1.400,00 | -30,00 - 90,00 | 0,13 - 0,54 | 40,00 - 200,00 | 0,05 | https://cdn.ais-online.de/m2/93/62293/images/13/42950713px1200x1000.jpg
LINITHERM PGV Stufenfalz 100mm1200x600mm | 4040204602217 | 6000221 | DAA, DEO, WZ | Platte | Polyurethan-Hartschaum | 600,00 | 1.200,00 | 50,00 - 200,00 | E | benzinbeständig, chemikalienbeständig gem. Herstellerangabe, ölbeständig | dh - hohe Druckbelastbarkeit | Stufenfalz | beidseitig | Mineralvlies | 0,03 | 0,12 | 0,03 | 33,00 | 1.400,00 | -30,00 - 90,00 | 0,13 - 0,54 | 40,00 - 200,00 | 0,05 | https://cdn.ais-online.de/m2/93/62293/images/13/42950713px1200x1000.jpg
LINITHERM PGV Stufenfalz 120mm1200x600mm | 4040204602262 | 6000226 | DAA, DEO, WZ | Platte | Polyurethan-Hartschaum | 600,00 | 1.200,00 | 50,00 - 200,00 | E | benzinbeständig, chemikalienbeständig gem. Herstellerangabe, ölbeständig | dh - hohe Druckbelastbarkeit | Stufenfalz | beidseitig | Mineralvlies | 0,03 | 0,12 | 0,03 | 33,00 | 1.400,00 | -30,00 - 90,00 | 0,13 - 0,54 | 40,00 - 200,00 | 0,05 | https://cdn.ais-online.de/m2/93/62293/images/13/42950713px1200x1000.jpg
LINITHERM PGV Stufenfalz 140mm1200x600mm | 4040204602286 | 6000228 | DAA, DEO, WZ | Platte | Polyurethan-Hartschaum | 600,00 | 1.200,00 | 50,00 - 200,00 | E | benzinbeständig, chemikalienbeständig gem. Herstellerangabe, ölbeständig | dh - hohe Druckbelastbarkeit | Stufenfalz | beidseitig | Mineralvlies | 0,03 | 0,12 | 0,03 | 33,00 | 1.400,00 | -30,00 - 90,00 | 0,13 - 0,54 | 40,00 - 200,00 | 0,05 | https://cdn.ais-online.de/m2/93/62293/images/13/42950713px1200x1000.jpg
LINITHERM PGV Stufenfalz 160mm1200x600mm | 4040204602309 | 6000230 | DAA, DEO, WZ | Platte | Polyurethan-Hartschaum | 600,00 | 1.200,00 | 50,00 - 200,00 | E | benzinbeständig, chemikalienbeständig gem. Herstellerangabe, ölbeständig | dh - hohe Druckbelastbarkeit | Stufenfalz | beidseitig | Mineralvlies | 0,03 | 0,12 | 0,03 | 33,00 | 1.400,00 | -30,00 - 90,00 | 0,13 - 0,54 | 40,00 - 200,00 | 0,05 | https://cdn.ais-online.de/m2/93/62293/images/13/42950713px1200x1000.jpg
LINITHERM PGV Stufenfalz 180mm1200x600mm | 4040204602323 | 6000232 | DAA, DEO, WZ | Platte | Polyurethan-Hartschaum | 600,00 | 1.200,00 | 50,00 - 200,00 | E | benzinbeständig, chemikalienbeständig gem. Herstellerangabe, ölbeständig | dh - hohe Druckbelastbarkeit | Stufenfalz | beidseitig | Mineralvlies | 0,03 | 0,12 | 0,03 | 33,00 | 1.400,00 | -30,00 - 90,00 | 0,13 - 0,54 | 40,00 - 200,00 | 0,05 | https://cdn.ais-online.de/m2/93/62293/images/13/42950713px1200x1000.jpg
LINITHERM PGV Stufenfalz 200mm1200x600mm | 4040204609629 | 6000962 | DAA, DEO, WZ | Platte | Polyurethan-Hartschaum | 600,00 | 1.200,00 | 50,00 - 200,00 | E | benzinbeständig, chemikalienbeständig gem. Herstellerangabe, ölbeständig | dh - hohe Druckbelastbarkeit | Stufenfalz | beidseitig | Mineralvlies | 0,03 | 0,12 | 0,03 | 33,00 | 1.400,00 | -30,00 - 90,00 | 0,13 - 0,54 | 40,00 - 200,00 | 0,05 | https://cdn.ais-online.de/m2/93/62293/images/13/42950713px1200x1000.jpg
LINITHERM PGV Stufenfalz 50mm1200x600mm | 4040204602019 | 6000201 | DAA, DEO, WZ | Platte | Polyurethan-Hartschaum | 600,00 | 1.200,00 | 50,00 - 200,00 | E | benzinbeständig, chemikalienbeständig gem. Herstellerangabe, ölbeständig | dh - hohe Druckbelastbarkeit | Stufenfalz | beidseitig | Mineralvlies | 0,03 | 0,12 | 0,03 | 33,00 | 1.400,00 | -30,00 - 90,00 | 0,13 - 0,54 | 40,00 - 200,00 | 0,05 | https://cdn.ais-online.de/m2/93/62293/images/13/42950713px1200x1000.jpg
LINITHERM PGV Stufenfalz 60mm1200x600mm | 4040204602118 | 6000211 | DAA, DEO, WZ | Platte | Polyurethan-Hartschaum | 600,00 | 1.200,00 | 50,00 - 200,00 | E | benzinbeständig, chemikalienbeständig gem. Herstellerangabe, ölbeständig | dh - hohe Druckbelastbarkeit | Stufenfalz | beidseitig | Mineralvlies | 0,03 | 0,12 | 0,03 | 33,00 | 1.400,00 | -30,00 - 90,00 | 0,13 - 0,54 | 40,00 - 200,00 | 0,05 | https://cdn.ais-online.de/m2/93/62293/images/13/42950713px1200x1000.jpg
LINITHERM PGV Stufenfalz 80mm1200x600mm | 4040204602170 | 6000217 | DAA, DEO, WZ | Platte | Polyurethan-Hartschaum | 600,00 | 1.200,00 | 50,00 - 200,00 | E | benzinbeständig, chemikalienbeständig gem. Herstellerangabe, ölbeständig | dh - hohe Druckbelastbarkeit | Stufenfalz | beidseitig | Mineralvlies | 0,03 | 0,12 | 0,03 | 33,00 | 1.400,00 | -30,00 - 90,00 | 0,13 - 0,54 | 40,00 - 200,00 | 0,05 | https://cdn.ais-online.de/m2/93/62293/images/13/42950713px1200x1000.jpg
powered by Heinze