## Linzmeier Bauelemente
Linzmeier Bauelemente
Name | GTIN | HAN | Anwendungsgebiet Wärmedämmstoff | Ausführung | Werkstoff | Breite (mm) | Länge (mm) | Stärke (mm) | Brandverhalten | Chemische Beständigkeit | Druckbelastbarkeitsstufe | Kantenausführung | Kaschierung | Werkstoff Kaschierung, Beschichtung | Bemessungswert Wärmeleitfähigkeit (W/(m*K)) | Druckfestigkeit (N/mm²) | Nennwert der Wärmeleitfähigkeit (W/(m*K)) | Rohdichte (kg/m³) | Spezifische Wärmekapazität c (J/(kg*K)) | Temperaturbeständigkeit (°C) | U-Wert (W/(m²K)) | Wasserdampfdiffusionswiderstandszahl | Zugfestigkeit (N/mm²) | Bilder
LINITHERM® Flachdach-Dämmplatte PGV, stumpfe Kante |  |  | DAA, DEO, WZ | Platte | Polyurethan-Hartschaum | 600,00 | 1.200,00 | 20,00 - 100,00 | E | benzinbeständig, chemikalienbeständig gem. Herstellerangabe, ölbeständig | dh - hohe Druckbelastbarkeit | gerade | beidseitig | Mineralvlies | 0,03 | 0,12 | 0,03 | 33,00 | 1.400,00 | -30,00 - 90,00 | 0,26 - 1,21 | 40,00 - 200,00 | 0,05 | https://cdn.ais-online.de/m2/93/62293/images/09/42950709px1200x1000.jpg
LINITHERM PGV stumpfe Kante 100mm 1200x600mm | 4040204602224 | 6000222 | DAA, DEO, WZ | Platte | Polyurethan-Hartschaum | 600,00 | 1.200,00 | 20,00 - 100,00 | E | benzinbeständig, chemikalienbeständig gem. Herstellerangabe, ölbeständig | dh - hohe Druckbelastbarkeit | gerade | beidseitig | Mineralvlies | 0,03 | 0,12 | 0,03 | 33,00 | 1.400,00 | -30,00 - 90,00 | 0,26 - 1,21 | 40,00 - 200,00 | 0,05 | https://cdn.ais-online.de/m2/93/62293/images/09/42950709px1200x1000.jpg
LINITHERM PGV stumpfe Kante 20mm 1200x600mm | 4040204601913 | 6000191 | DAA, DEO, WZ | Platte | Polyurethan-Hartschaum | 600,00 | 1.200,00 | 20,00 - 100,00 | E | benzinbeständig, chemikalienbeständig gem. Herstellerangabe, ölbeständig | dh - hohe Druckbelastbarkeit | gerade | beidseitig | Mineralvlies | 0,03 | 0,12 | 0,03 | 33,00 | 1.400,00 | -30,00 - 90,00 | 0,26 - 1,21 | 40,00 - 200,00 | 0,05 | https://cdn.ais-online.de/m2/93/62293/images/09/42950709px1200x1000.jpg
LINITHERM PGV stumpfe Kante 30mm 1200x600mm | 4040204601920 | 6000192 | DAA, DEO, WZ | Platte | Polyurethan-Hartschaum | 600,00 | 1.200,00 | 20,00 - 100,00 | E | benzinbeständig, chemikalienbeständig gem. Herstellerangabe, ölbeständig | dh - hohe Druckbelastbarkeit | gerade | beidseitig | Mineralvlies | 0,03 | 0,12 | 0,03 | 33,00 | 1.400,00 | -30,00 - 90,00 | 0,26 - 1,21 | 40,00 - 200,00 | 0,05 | https://cdn.ais-online.de/m2/93/62293/images/09/42950709px1200x1000.jpg
LINITHERM PGV stumpfe Kante 40mm 1200x600mm | 4040204601944 | 6000194 | DAA, DEO, WZ | Platte | Polyurethan-Hartschaum | 600,00 | 1.200,00 | 20,00 - 100,00 | E | benzinbeständig, chemikalienbeständig gem. Herstellerangabe, ölbeständig | dh - hohe Druckbelastbarkeit | gerade | beidseitig | Mineralvlies | 0,03 | 0,12 | 0,03 | 33,00 | 1.400,00 | -30,00 - 90,00 | 0,26 - 1,21 | 40,00 - 200,00 | 0,05 | https://cdn.ais-online.de/m2/93/62293/images/09/42950709px1200x1000.jpg
LINITHERM PGV stumpfe Kante 50mm 1200x600mm | 4040204602002 | 6000200 | DAA, DEO, WZ | Platte | Polyurethan-Hartschaum | 600,00 | 1.200,00 | 20,00 - 100,00 | E | benzinbeständig, chemikalienbeständig gem. Herstellerangabe, ölbeständig | dh - hohe Druckbelastbarkeit | gerade | beidseitig | Mineralvlies | 0,03 | 0,12 | 0,03 | 33,00 | 1.400,00 | -30,00 - 90,00 | 0,26 - 1,21 | 40,00 - 200,00 | 0,05 | https://cdn.ais-online.de/m2/93/62293/images/09/42950709px1200x1000.jpg
LINITHERM PGV stumpfe Kante 60mm 1200x600mm | 4040204602101 | 6000210 | DAA, DEO, WZ | Platte | Polyurethan-Hartschaum | 600,00 | 1.200,00 | 20,00 - 100,00 | E | benzinbeständig, chemikalienbeständig gem. Herstellerangabe, ölbeständig | dh - hohe Druckbelastbarkeit | gerade | beidseitig | Mineralvlies | 0,03 | 0,12 | 0,03 | 33,00 | 1.400,00 | -30,00 - 90,00 | 0,26 - 1,21 | 40,00 - 200,00 | 0,05 | https://cdn.ais-online.de/m2/93/62293/images/09/42950709px1200x1000.jpg
LINITHERM PGV stumpfe Kante 80mm 1200x600mm | 4040204602187 | 6000218 | DAA, DEO, WZ | Platte | Polyurethan-Hartschaum | 600,00 | 1.200,00 | 20,00 - 100,00 | E | benzinbeständig, chemikalienbeständig gem. Herstellerangabe, ölbeständig | dh - hohe Druckbelastbarkeit | gerade | beidseitig | Mineralvlies | 0,03 | 0,12 | 0,03 | 33,00 | 1.400,00 | -30,00 - 90,00 | 0,26 - 1,21 | 40,00 - 200,00 | 0,05 | https://cdn.ais-online.de/m2/93/62293/images/09/42950709px1200x1000.jpg
powered by Heinze