## Linzmeier Bauelemente
Linzmeier Bauelemente
Name | GTIN | HAN | Anwendungsgebiet Wärmedämmstoff | Ausführung | Werkstoff | Breite (mm) | Länge (mm) | Stärke (mm) | Brandverhalten | Chemische Beständigkeit | Druckbelastbarkeitsstufe | Kantenausführung | Kaschierung | Werkstoff Deckschicht | Werkstoff Kaschierung, Beschichtung | Bemessungswert Wärmeleitfähigkeit (W/(m*K)) | Dichte (kg/m³) | Dicke Deckschicht (mm) | Druckfestigkeit (N/mm²) | Nennwert der Wärmeleitfähigkeit (W/(m*K)) | Rohdichte (kg/m³) | sd-Wert (m) | Spezifische Wärmekapazität c (J/(kg*K)) | Temperaturbeständigkeit (°C) | U-Wert (W/(m²K)) | Wasserdampfdiffusionswiderstandszahl | Bilder
LINITHERM® Flachdach-Dämmplatte PQP |  |  | DAA, DEO | Platte | Vakuumisolationspaneel | 150,00 - 600,00 | 600,00 - 1.200,00 | 40,00 - 60,00 | E | benzinbeständig, chemikalienbeständig gem. Herstellerangabe, ölbeständig | dh - hohe Druckbelastbarkeit | gerade | beidseitig | Polyurethan-Hartschaum | Mineralvlies | 0,03 | 170,00 - 210,00 | 20,00 | 0,12 | 0,03 | 33,00 | 1.500,00 | 1.400,00 | -50,00 - 120,00 | 0,15 - 0,27 | 40,00 - 200,00 | https://cdn.ais-online.de/m2/93/62293/images/01/46243401px4096x3072.jpg
LINITHERM PQP 40mm 1200x300mm | 4040204640639 | 6004063 | DAA, DEO | Platte | Vakuumisolationspaneel | 150,00 - 600,00 | 600,00 - 1.200,00 | 40,00 - 60,00 | E | benzinbeständig, chemikalienbeständig gem. Herstellerangabe, ölbeständig | dh - hohe Druckbelastbarkeit | gerade | beidseitig | Polyurethan-Hartschaum | Mineralvlies | 0,03 | 170,00 - 210,00 | 20,00 | 0,12 | 0,03 | 33,00 | 1.500,00 | 1.400,00 | -50,00 - 120,00 | 0,15 - 0,27 | 40,00 - 200,00 | https://cdn.ais-online.de/m2/93/62293/images/01/46243401px4096x3072.jpg
LINITHERM PQP 40mm 1200x600mm | 4040204631941 | 6003194 | DAA, DEO | Platte | Vakuumisolationspaneel | 150,00 - 600,00 | 600,00 - 1.200,00 | 40,00 - 60,00 | E | benzinbeständig, chemikalienbeständig gem. Herstellerangabe, ölbeständig | dh - hohe Druckbelastbarkeit | gerade | beidseitig | Polyurethan-Hartschaum | Mineralvlies | 0,03 | 170,00 - 210,00 | 20,00 | 0,12 | 0,03 | 33,00 | 1.500,00 | 1.400,00 | -50,00 - 120,00 | 0,15 - 0,27 | 40,00 - 200,00 | https://cdn.ais-online.de/m2/93/62293/images/01/46243401px4096x3072.jpg
LINITHERM PQP 40mm 600x150mm | 4040204631972 | 6003197 | DAA, DEO | Platte | Vakuumisolationspaneel | 150,00 - 600,00 | 600,00 - 1.200,00 | 40,00 - 60,00 | E | benzinbeständig, chemikalienbeständig gem. Herstellerangabe, ölbeständig | dh - hohe Druckbelastbarkeit | gerade | beidseitig | Polyurethan-Hartschaum | Mineralvlies | 0,03 | 170,00 - 210,00 | 20,00 | 0,12 | 0,03 | 33,00 | 1.500,00 | 1.400,00 | -50,00 - 120,00 | 0,15 - 0,27 | 40,00 - 200,00 | https://cdn.ais-online.de/m2/93/62293/images/01/46243401px4096x3072.jpg
LINITHERM PQP 40mm 600x300mm | 4040204631965 | 6003196 | DAA, DEO | Platte | Vakuumisolationspaneel | 150,00 - 600,00 | 600,00 - 1.200,00 | 40,00 - 60,00 | E | benzinbeständig, chemikalienbeständig gem. Herstellerangabe, ölbeständig | dh - hohe Druckbelastbarkeit | gerade | beidseitig | Polyurethan-Hartschaum | Mineralvlies | 0,03 | 170,00 - 210,00 | 20,00 | 0,12 | 0,03 | 33,00 | 1.500,00 | 1.400,00 | -50,00 - 120,00 | 0,15 - 0,27 | 40,00 - 200,00 | https://cdn.ais-online.de/m2/93/62293/images/01/46243401px4096x3072.jpg
LINITHERM PQP 60mm 1200x300mm | 4040204640653 | 6004065 | DAA, DEO | Platte | Vakuumisolationspaneel | 150,00 - 600,00 | 600,00 - 1.200,00 | 40,00 - 60,00 | E | benzinbeständig, chemikalienbeständig gem. Herstellerangabe, ölbeständig | dh - hohe Druckbelastbarkeit | gerade | beidseitig | Polyurethan-Hartschaum | Mineralvlies | 0,03 | 170,00 - 210,00 | 20,00 | 0,12 | 0,03 | 33,00 | 1.500,00 | 1.400,00 | -50,00 - 120,00 | 0,15 - 0,27 | 40,00 - 200,00 | https://cdn.ais-online.de/m2/93/62293/images/01/46243401px4096x3072.jpg
LINITHERM PQP 60mm 1200x600mm | 4040204640646 | 6004064 | DAA, DEO | Platte | Vakuumisolationspaneel | 150,00 - 600,00 | 600,00 - 1.200,00 | 40,00 - 60,00 | E | benzinbeständig, chemikalienbeständig gem. Herstellerangabe, ölbeständig | dh - hohe Druckbelastbarkeit | gerade | beidseitig | Polyurethan-Hartschaum | Mineralvlies | 0,03 | 170,00 - 210,00 | 20,00 | 0,12 | 0,03 | 33,00 | 1.500,00 | 1.400,00 | -50,00 - 120,00 | 0,15 - 0,27 | 40,00 - 200,00 | https://cdn.ais-online.de/m2/93/62293/images/01/46243401px4096x3072.jpg
LINITHERM PQP 60mm 600x150mm | 4040204640660 | 6004066 | DAA, DEO | Platte | Vakuumisolationspaneel | 150,00 - 600,00 | 600,00 - 1.200,00 | 40,00 - 60,00 | E | benzinbeständig, chemikalienbeständig gem. Herstellerangabe, ölbeständig | dh - hohe Druckbelastbarkeit | gerade | beidseitig | Polyurethan-Hartschaum | Mineralvlies | 0,03 | 170,00 - 210,00 | 20,00 | 0,12 | 0,03 | 33,00 | 1.500,00 | 1.400,00 | -50,00 - 120,00 | 0,15 - 0,27 | 40,00 - 200,00 | https://cdn.ais-online.de/m2/93/62293/images/01/46243401px4096x3072.jpg
LINITHERM PQP 60mm 600x300mm | 4040204640677 | 6004067 | DAA, DEO | Platte | Vakuumisolationspaneel | 150,00 - 600,00 | 600,00 - 1.200,00 | 40,00 - 60,00 | E | benzinbeständig, chemikalienbeständig gem. Herstellerangabe, ölbeständig | dh - hohe Druckbelastbarkeit | gerade | beidseitig | Polyurethan-Hartschaum | Mineralvlies | 0,03 | 170,00 - 210,00 | 20,00 | 0,12 | 0,03 | 33,00 | 1.500,00 | 1.400,00 | -50,00 - 120,00 | 0,15 - 0,27 | 40,00 - 200,00 | https://cdn.ais-online.de/m2/93/62293/images/01/46243401px4096x3072.jpg
powered by Heinze