## Linzmeier Bauelemente
Linzmeier Bauelemente
Name | GTIN | HAN | Anwendungsgebiet Wärmedämmstoff | Ausführung | Werkstoff | Breite (mm) | Länge (mm) | Brandverhalten | Chemische Beständigkeit | Druckbelastbarkeitsstufe | Kantenausführung | Kaschierung | Werkstoff Kaschierung, Beschichtung | Bemessungswert Wärmeleitfähigkeit (W/(m*K)) | Druckfestigkeit (N/mm²) | mittlere Dicke Gefälledämmschicht (mm) | Neigung Gefälle (%) | Nennwert der Wärmeleitfähigkeit (W/(m*K)) | Rohdichte (kg/m³) | sd-Wert (m) | Spezifische Wärmekapazität c (J/(kg*K)) | Temperaturbeständigkeit (°C) | Zugfestigkeit (N/mm²) | Verrottungsfest | Bilder
LINITHERM® Gefälledach-Dämmsystem LOOP PAL Gefälle |  |  | DAA | Platte | Polyurethan-Hartschaum | 1.200,00 | 1.200,00 | E | benzinbeständig, chemikalienbeständig gem. Herstellerangabe, ölbeständig | dh - hohe Druckbelastbarkeit | gerade | beidseitig | Aluminiumfolie | 0,02 | 0,12 | 43,00 - 118,00 | 2,00 | 0,02 | 33,00 | 1.500,00 | 1.400,00 | -30,00 - 90,00 | 0,05 | ja | https://cdn.ais-online.de/m2/93/62293/images/25/46243425px4096x3072.jpg
LINITHERM LOOP PAL Gefälle 105/130mm 1200x1200mm | 4040204644118 | 6004411 | DAA | Platte | Polyurethan-Hartschaum | 1.200,00 | 1.200,00 | E | benzinbeständig, chemikalienbeständig gem. Herstellerangabe, ölbeständig | dh - hohe Druckbelastbarkeit | gerade | beidseitig | Aluminiumfolie | 0,02 | 0,12 | 43,00 - 118,00 | 2,00 | 0,02 | 33,00 | 1.500,00 | 1.400,00 | -30,00 - 90,00 | 0,05 | ja | https://cdn.ais-online.de/m2/93/62293/images/25/46243425px4096x3072.jpg
LINITHERM LOOP PAL Gefälle 30/55mm 1200x1200mm | 4040204643975 | 6004397 | DAA | Platte | Polyurethan-Hartschaum | 1.200,00 | 1.200,00 | E | benzinbeständig, chemikalienbeständig gem. Herstellerangabe, ölbeständig | dh - hohe Druckbelastbarkeit | gerade | beidseitig | Aluminiumfolie | 0,02 | 0,12 | 43,00 - 118,00 | 2,00 | 0,02 | 33,00 | 1.500,00 | 1.400,00 | -30,00 - 90,00 | 0,05 | ja | https://cdn.ais-online.de/m2/93/62293/images/25/46243425px4096x3072.jpg
LINITHERM LOOP PAL Gefälle 55/80mm 1200x1200mm | 4040204644095 | 6004409 | DAA | Platte | Polyurethan-Hartschaum | 1.200,00 | 1.200,00 | E | benzinbeständig, chemikalienbeständig gem. Herstellerangabe, ölbeständig | dh - hohe Druckbelastbarkeit | gerade | beidseitig | Aluminiumfolie | 0,02 | 0,12 | 43,00 - 118,00 | 2,00 | 0,02 | 33,00 | 1.500,00 | 1.400,00 | -30,00 - 90,00 | 0,05 | ja | https://cdn.ais-online.de/m2/93/62293/images/25/46243425px4096x3072.jpg
LINITHERM LOOP PAL Gefälle 80/105mm 1200x1200mm | 4040204644101 | 6004410 | DAA | Platte | Polyurethan-Hartschaum | 1.200,00 | 1.200,00 | E | benzinbeständig, chemikalienbeständig gem. Herstellerangabe, ölbeständig | dh - hohe Druckbelastbarkeit | gerade | beidseitig | Aluminiumfolie | 0,02 | 0,12 | 43,00 - 118,00 | 2,00 | 0,02 | 33,00 | 1.500,00 | 1.400,00 | -30,00 - 90,00 | 0,05 | ja | https://cdn.ais-online.de/m2/93/62293/images/25/46243425px4096x3072.jpg
powered by Heinze