## Linzmeier Bauelemente
Linzmeier Bauelemente
Name | GTIN | HAN | Anwendungsgebiet Wärmedämmstoff | Ausführung | Werkstoff | Breite (mm) | Länge (mm) | Stärke (mm) | Brandverhalten | Chemische Beständigkeit | Kantenausführung | Kaschierung | Werkstoff Kaschierung, Beschichtung | Bemessungswert Wärmeleitfähigkeit (W/(m*K)) | Druckfestigkeit (N/mm²) | Nennwert der Wärmeleitfähigkeit (W/(m*K)) | Rohdichte (kg/m³) | sd-Wert (m) | Spezifische Wärmekapazität c (J/(kg*K)) | Temperaturbeständigkeit (°C) | U-Wert (W/(m²K)) | Zugfestigkeit (N/mm²) | Bilder
LINITHERM® Kellerdecken-Dämmplatte PAL KD BioZell |  |  | DI | Platte | Polyurethan-Hartschaum | 600,00 | 1.200,00 | 20,00 - 120,00 | C-s2, d0, E | benzinbeständig, chemikalienbeständig gem. Herstellerangabe, ölbeständig | gerade, Nut und Feder | beidseitig | Aluminiumfolie, Beschichtung, mineralisch | 0,02 | 0,12 | 0,02 | 33,00 | 1.500,00 | 1.400,00 | -30,00 - 90,00 | 0,18 - 0,83 | 0,05 | https://cdn.ais-online.de/m2/93/62293/images/03/44803203px1920x1680.jpg https://cdn.ais-online.de/m2/93/62293/images/69/46243369px3766x2080.jpg
LINITHERM PAL KD BioZell 100mm 1200x600mm | 4040204638063 | 6003806 | DI | Platte | Polyurethan-Hartschaum | 600,00 | 1.200,00 | 20,00 - 120,00 | C-s2, d0, E | benzinbeständig, chemikalienbeständig gem. Herstellerangabe, ölbeständig | gerade, Nut und Feder | beidseitig | Aluminiumfolie, Beschichtung, mineralisch | 0,02 | 0,12 | 0,02 | 33,00 | 1.500,00 | 1.400,00 | -30,00 - 90,00 | 0,18 - 0,83 | 0,05 | https://cdn.ais-online.de/m2/93/62293/images/03/44803203px1920x1680.jpg
LINITHERM PAL KD BioZell 120mm 1200x600mm | 4040204640608 | 6004060 | DI | Platte | Polyurethan-Hartschaum | 600,00 | 1.200,00 | 20,00 - 120,00 | C-s2, d0, E | benzinbeständig, chemikalienbeständig gem. Herstellerangabe, ölbeständig | gerade, Nut und Feder | beidseitig | Aluminiumfolie, Beschichtung, mineralisch | 0,02 | 0,12 | 0,02 | 33,00 | 1.500,00 | 1.400,00 | -30,00 - 90,00 | 0,18 - 0,83 | 0,05 | https://cdn.ais-online.de/m2/93/62293/images/03/44803203px1920x1680.jpg
LINITHERM PAL KD BioZell 60mm 1200x600mm | 4040204638049 | 6003804 | DI | Platte | Polyurethan-Hartschaum | 600,00 | 1.200,00 | 20,00 - 120,00 | C-s2, d0, E | benzinbeständig, chemikalienbeständig gem. Herstellerangabe, ölbeständig | gerade, Nut und Feder | beidseitig | Aluminiumfolie, Beschichtung, mineralisch | 0,02 | 0,12 | 0,02 | 33,00 | 1.500,00 | 1.400,00 | -30,00 - 90,00 | 0,18 - 0,83 | 0,05 | https://cdn.ais-online.de/m2/93/62293/images/03/44803203px1920x1680.jpg
LINITHERM PAL KD BioZell 80mm 1200x600mm | 4040204638056 | 6003805 | DI | Platte | Polyurethan-Hartschaum | 600,00 | 1.200,00 | 20,00 - 120,00 | C-s2, d0, E | benzinbeständig, chemikalienbeständig gem. Herstellerangabe, ölbeständig | gerade, Nut und Feder | beidseitig | Aluminiumfolie, Beschichtung, mineralisch | 0,02 | 0,12 | 0,02 | 33,00 | 1.500,00 | 1.400,00 | -30,00 - 90,00 | 0,18 - 0,83 | 0,05 | https://cdn.ais-online.de/m2/93/62293/images/03/44803203px1920x1680.jpg
LINITHERM PAL KD BioZell Zuschnittplatte 1200x600x20mm | 4040204640622 | 6004062 | DI | Platte | Polyurethan-Hartschaum | 600,00 | 1.200,00 | 20,00 - 120,00 | C-s2, d0, E | benzinbeständig, chemikalienbeständig gem. Herstellerangabe, ölbeständig | gerade, Nut und Feder | beidseitig | Aluminiumfolie, Beschichtung, mineralisch | 0,02 | 0,12 | 0,02 | 33,00 | 1.500,00 | 1.400,00 | -30,00 - 90,00 | 0,18 - 0,83 | 0,05 | https://cdn.ais-online.de/m2/93/62293/images/69/46243369px3766x2080.jpg
powered by Heinze