## Linzmeier Bauelemente
Linzmeier Bauelemente
Name | GTIN | HAN | Anwendungsgebiet Wärmedämmstoff | Ausführung | Werkstoff | Breite (mm) | Länge (mm) | Stärke (mm) | Brandverhalten | Chemische Beständigkeit | Kantenausführung | Kaschierung | Werkstoff Kaschierung, Beschichtung | Bemessungswert Wärmeleitfähigkeit (W/(m*K)) | Druckfestigkeit (N/mm²) | Nennwert der Wärmeleitfähigkeit (W/(m*K)) | Rohdichte (kg/m³) | sd-Wert (m) | Temperaturbeständigkeit (°C) | U-Wert (W/(m²K)) | Zugfestigkeit (N/mm²) | Bilder
LINITHERM® Kellerdecken-Dämmplatte PAL KD N+F |  |  | DI | Platte | Polyurethan-Hartschaum | 600,00 | 1.200,00 | 40,00 - 120,00 | C-s2, d0, E | benzinbeständig, chemikalienbeständig gem. Herstellerangabe, ölbeständig | Nut und Feder | beidseitig | Aluminiumfolie | 0,02 | 0,12 | 0,02 | 33,00 | 1.500,00 | -30,00 - 90,00 | 0,18 - 0,48 | 0,05 | https://cdn.ais-online.de/m2/93/62293/images/49/48813749px1920x1680.jpg
LINITHERM PAL KD N+F 100mm 1200x600mm | 4040204645450 | 6004545 | DI | Platte | Polyurethan-Hartschaum | 600,00 | 1.200,00 | 40,00 - 120,00 | C-s2, d0, E | benzinbeständig, chemikalienbeständig gem. Herstellerangabe, ölbeständig | Nut und Feder | beidseitig | Aluminiumfolie | 0,02 | 0,12 | 0,02 | 33,00 | 1.500,00 | -30,00 - 90,00 | 0,18 - 0,48 | 0,05 | https://cdn.ais-online.de/m2/93/62293/images/49/48813749px1920x1680.jpg
LINITHERM PAL KD N+F 120mm 1200x600mm | 4040204647225 | 6004722 | DI | Platte | Polyurethan-Hartschaum | 600,00 | 1.200,00 | 40,00 - 120,00 | C-s2, d0, E | benzinbeständig, chemikalienbeständig gem. Herstellerangabe, ölbeständig | Nut und Feder | beidseitig | Aluminiumfolie | 0,02 | 0,12 | 0,02 | 33,00 | 1.500,00 | -30,00 - 90,00 | 0,18 - 0,48 | 0,05 | https://cdn.ais-online.de/m2/93/62293/images/49/48813749px1920x1680.jpg
LINITHERM PAL KD N+F 40mm 1200x600mm | 4040204647201 | 6004720 | DI | Platte | Polyurethan-Hartschaum | 600,00 | 1.200,00 | 40,00 - 120,00 | C-s2, d0, E | benzinbeständig, chemikalienbeständig gem. Herstellerangabe, ölbeständig | Nut und Feder | beidseitig | Aluminiumfolie | 0,02 | 0,12 | 0,02 | 33,00 | 1.500,00 | -30,00 - 90,00 | 0,18 - 0,48 | 0,05 | https://cdn.ais-online.de/m2/93/62293/images/49/48813749px1920x1680.jpg
LINITHERM PAL KD N+F 60mm 1200x600mm | 4040204647218 | 6004721 | DI | Platte | Polyurethan-Hartschaum | 600,00 | 1.200,00 | 40,00 - 120,00 | C-s2, d0, E | benzinbeständig, chemikalienbeständig gem. Herstellerangabe, ölbeständig | Nut und Feder | beidseitig | Aluminiumfolie | 0,02 | 0,12 | 0,02 | 33,00 | 1.500,00 | -30,00 - 90,00 | 0,18 - 0,48 | 0,05 | https://cdn.ais-online.de/m2/93/62293/images/49/48813749px1920x1680.jpg
LINITHERM PAL KD N+F 80mm 1200x600mm | 4040204641520 | 6004152 | DI | Platte | Polyurethan-Hartschaum | 600,00 | 1.200,00 | 40,00 - 120,00 | C-s2, d0, E | benzinbeständig, chemikalienbeständig gem. Herstellerangabe, ölbeständig | Nut und Feder | beidseitig | Aluminiumfolie | 0,02 | 0,12 | 0,02 | 33,00 | 1.500,00 | -30,00 - 90,00 | 0,18 - 0,48 | 0,05 | https://cdn.ais-online.de/m2/93/62293/images/49/48813749px1920x1680.jpg
powered by Heinze