## Linzmeier Bauelemente
Linzmeier Bauelemente
Name | GTIN | HAN | Anwendungsgebiet Wärmedämmstoff | Ausführung | Werkstoff | Breite (mm) | Länge (mm) | Stärke (mm) | Brandverhalten | Chemische Beständigkeit | Hagelwiderstandsklasse | Kantenausführung | Kaschierung | Werkstoff Kaschierung, Beschichtung | Bemessungswert Wärmeleitfähigkeit (W/(m*K)) | Druckfestigkeit (N/mm²) | Nennwert der Wärmeleitfähigkeit (W/(m*K)) | Rohdichte (kg/m³) | sd-Wert (m) | Spezifische Wärmekapazität c (J/(kg*K)) | U-Wert (W/(m²K)) | Dachneigung | Bilder
LINITHERM LOOP PAL N+F 100mm 2420x1000mm | 4040204642015 | 6004201 | DAD | Platte | Polyurethan-Hartschaum | 1.000,00 | 2.420,00 | 100,00 | E | benzinbeständig, chemikalienbeständig gem. Herstellerangabe, ölbeständig | HW 5 | Nut und Feder | beidseitig | Aluminiumfolie | 0,02 | 0,12 | 0,02 | 33,00 | 1.500,00 | 1.400,00 | 0,22 | ab 20° | https://cdn.ais-online.de/m2/93/62293/images/46/45102646px1920x1680.jpg
powered by Heinze