## Linzmeier Bauelemente
Linzmeier Bauelemente
Name | GTIN | HAN | Anwendungsgebiet Wärmedämmstoff | Ausführung | Werkstoff | Breite (mm) | Länge (mm) | Stärke (mm) | Brandverhalten | Chemische Beständigkeit | Kantenausführung | Kaschierung | Werkstoff Kaschierung, Beschichtung | Bemessungswert Wärmeleitfähigkeit (W/(m*K)) | Druckfestigkeit (N/mm²) | Nennwert der Wärmeleitfähigkeit (W/(m*K)) | Rohdichte (kg/m³) | sd-Wert (m) | Spezifische Wärmekapazität c (J/(kg*K)) | U-Wert (W/(m²K)) | Dachneigung | Bilder
LINITHERM PAL 2U Plus 140mm 2420x1180mm | 4040204622437 | 6002243 | DAD | Platte | Polyurethan-Hartschaum | 1.180,00 | 2.420,00 | 140,00 | E | benzinbeständig, chemikalienbeständig gem. Herstellerangabe, ölbeständig | Nut und Feder | beidseitig | Aluminiumfolie | 0,02 | 0,12 | 0,02 | 33,00 | 1.500,00 | 1.400,00 | 0,16 | ab 10° | https://cdn.ais-online.de/m2/93/62293/images/15/42950815px1200x1000.jpg
powered by Heinze