## Linzmeier Bauelemente
Linzmeier Bauelemente
Name | GTIN | HAN | Anwendungsgebiet Wärmedämmstoff | Ausführung | Werkstoff | Breite (mm) | Länge (mm) | Stärke (mm) | Brandverhalten | Chemische Beständigkeit | Druckbelastbarkeitsstufe | Kantenausführung | Kaschierung | Werkstoff Kaschierung, Beschichtung | Bemessungswert Wärmeleitfähigkeit (W/(m*K)) | Druckfestigkeit (N/mm²) | Nennwert der Wärmeleitfähigkeit (W/(m*K)) | Rohdichte (kg/m³) | sd-Wert (m) | Spezifische Wärmekapazität c (J/(kg*K)) | Temperaturbeständigkeit (°C) | U-Wert (W/(m²K)) | Zugfestigkeit (N/mm²) | Bilder
LINITHERM PAL FD-C Stufenfalz 160mm 2440x1200mm | 4040204644873 | 6004487 | DAA | Platte | Polyurethan-Hartschaum | 1.200,00 | 2.440,00 | 160,00 | C-s2, d0 | benzinbeständig, chemikalienbeständig gem. Herstellerangabe, ölbeständig | dh - hohe Druckbelastbarkeit | Stufenfalz | beidseitig | Aluminiumfolie | 0,02 | 0,12 | 0,02 | 33,00 | 1.500,00 | 1.400,00 | -30,00 - 90,00 | 0,14 | 0,05 | https://cdn.ais-online.de/m2/93/62293/images/03/42950803px1200x1000.jpg
powered by Heinze