## Linzmeier Bauelemente
Linzmeier Bauelemente
Name | GTIN | HAN | Anwendungsgebiet Wärmedämmstoff | Ausführung | Werkstoff | Brandverhalten | Druckbelastbarkeitsstufe | Kantenausführung | Kaschierung | Werkstoff Kaschierung, Beschichtung | Bemessungswert Wärmeleitfähigkeit (W/(m*K)) | mittlere Dicke Gefälledämmschicht (mm) | Neigung Gefälle (%) | Nennwert der Wärmeleitfähigkeit (W/(m*K)) | Bilder
LINITHERM PAL Gefälle Gratpl. 55/80 Set | 4040204637790 | 6003779 | DAA | Platte | Polyurethan-Hartschaum | E | dh - hohe Druckbelastbarkeit | gerade | beidseitig | Aluminiumfolie | 0,02 | 68,00 | 2,00 | 0,02 | https://cdn.ais-online.de/m2/93/62293/images/91/44803191px1920x1680.jpg
powered by Heinze