## Linzmeier Bauelemente
Linzmeier Bauelemente
Name | GTIN | HAN | Anwendungsgebiet Wärmedämmstoff | Ausführung | Werkstoff | Breite (mm) | Länge (mm) | Brandverhalten | Chemische Beständigkeit | Druckbelastbarkeitsstufe | Kantenausführung | Kaschierung | Bemessungswert Wärmeleitfähigkeit (W/(m*K)) | Druckfestigkeit (N/mm²) | mittlere Dicke Gefälledämmschicht (mm) | Neigung Gefälle (%) | Nennwert der Wärmeleitfähigkeit (W/(m*K)) | Rohdichte (kg/m³) | Spezifische Wärmekapazität c (J/(kg*K)) | Temperaturbeständigkeit (°C) | Wasserdampfdiffusionswiderstandszahl | Zugfestigkeit (N/mm²) | Verrottungsfest | Bilder
LINITHERM PGV Gefälle 5/30mm 1200x1200mm | 4040204134985 | 1193498 | DAA | Platte | Polyurethan-Hartschaum | 1.200,00 | 1.200,00 | E | benzinbeständig, chemikalienbeständig gem. Herstellerangabe, ölbeständig | dh - hohe Druckbelastbarkeit | gerade | unkaschiert | 0,03 | 0,12 | 18,00 | 2,00 | 0,03 | 33,00 | 1.400,00 | -30,00 - 90,00 | 40,00 - 200,00 | 0,05 | ja | https://cdn.ais-online.de/m2/93/62293/images/21/47784121px1200x1000.jpg https://cdn.ais-online.de/m2/93/62293/images/19/47784119px874x269.jpg
powered by Heinze