## Linzmeier Bauelemente
Linzmeier Bauelemente
Name | GTIN | HAN | Anwendungsgebiet Wärmedämmstoff | Ausführung | Werkstoff | Breite (mm) | Länge (mm) | Stärke (mm) | Brandverhalten | Chemische Beständigkeit | Druckbelastbarkeitsstufe | Kantenausführung | Kaschierung | Werkstoff Kaschierung, Beschichtung | Bemessungswert Wärmeleitfähigkeit (W/(m*K)) | Druckfestigkeit (N/mm²) | Nennwert der Wärmeleitfähigkeit (W/(m*K)) | Rohdichte (kg/m³) | Spezifische Wärmekapazität c (J/(kg*K)) | Temperaturbeständigkeit (°C) | U-Wert (W/(m²K)) | Wasserdampfdiffusionswiderstandszahl | Zugfestigkeit (N/mm²) | Bilder
LINITHERM PGV stumpfe Kante 40mm 1200x600mm | 4040204601944 | 6000194 | DAA, DEO, WZ | Platte | Polyurethan-Hartschaum | 600,00 | 1.200,00 | 40,00 | E | benzinbeständig, chemikalienbeständig gem. Herstellerangabe, ölbeständig | dh - hohe Druckbelastbarkeit | gerade | beidseitig | Mineralvlies | 0,03 | 0,12 | 0,03 | 33,00 | 1.400,00 | -30,00 - 90,00 | 0,66 | 40,00 - 200,00 | 0,05 | https://cdn.ais-online.de/m2/93/62293/images/09/42950709px1200x1000.jpg
powered by Heinze