## Linzmeier Bauelemente
Linzmeier Bauelemente
Name | GTIN | HAN | Anwendungsgebiet Wärmedämmstoff | Ausführung | Werkstoff | Breite (mm) | Länge (mm) | Stärke (mm) | Brandverhalten | Chemische Beständigkeit | Druckbelastbarkeitsstufe | Kantenausführung | Kaschierung | Werkstoff Kaschierung, Beschichtung | Bemessungswert Wärmeleitfähigkeit (W/(m*K)) | Druckfestigkeit (N/mm²) | Nennwert der Wärmeleitfähigkeit (W/(m*K)) | Rohdichte (kg/m³) | sd-Wert (m) | Temperaturbeständigkeit (°C) | U-Wert (W/(m²K)) | Bilder
LINITHERM PMV stumpfe Kante 40mm 1200x600mm | 4040204637219 | 6003721 | DEO | Platte | Polyurethan-Hartschaum | 600,00 | 1.200,00 | 40,00 | E | benzinbeständig, chemikalienbeständig gem. Herstellerangabe, ölbeständig | dh - hohe Druckbelastbarkeit | gerade | beidseitig | Aluminium-Verbundfolie | 0,02 | 0,12 | 0,02 | 30,00 | 1.500,00 | -30,00 - 90,00 | 0,48 | https://cdn.ais-online.de/m2/93/62293/images/11/44803111px1920x1680.jpg
powered by Heinze