## Linzmeier Bauelemente
Linzmeier Bauelemente
Name | GTIN | HAN | Anwendungsgebiet Wärmedämmstoff | Ausführung | Werkstoff | Breite (mm) | Länge (mm) | Stärke (mm) | Brandverhalten | Chemische Beständigkeit | Kantenausführung | Kaschierung | Werkstoff Kaschierung, Beschichtung | Bemessungswert Wärmeleitfähigkeit (W/(m*K)) | Druckfestigkeit (N/mm²) | Nennwert der Wärmeleitfähigkeit (W/(m*K)) | Rohdichte (kg/m³) | sd-Wert (m) | Spezifische Wärmekapazität c (J/(kg*K)) | Temperaturbeständigkeit (°C) | U-Wert (W/(m²K)) | Zugfestigkeit (N/mm²) | Bilder
LINITHERM® Tiefgaragendecken-Dämmplatte PAL TG BioZell |  |  | DI, WI | Platte | Polyurethan-Hartschaum | 600,00 | 1.200,00 | 60,00 - 160,00 | C-s2, d0 | benzinbeständig, chemikalienbeständig gem. Herstellerangabe, ölbeständig | Nut und Feder | beidseitig | Aluminiumfolie | 0,02 | 0,12 | 0,02 | 33,00 | 1.500,00 | 1.400,00 | -30,00 - 90,00 | 0,14 - 0,34 | 0,05 | https://cdn.ais-online.de/m2/93/62293/images/48/45102648px1920x1680.jpg https://cdn.ais-online.de/m2/93/62293/images/71/46243371px3766x2080.jpg
LINITHERM PAL TG BioZell 100mm 1200x600mm | 4040204641964 | 6004196 | DI, WI | Platte | Polyurethan-Hartschaum | 600,00 | 1.200,00 | 60,00 - 160,00 | C-s2, d0 | benzinbeständig, chemikalienbeständig gem. Herstellerangabe, ölbeständig | Nut und Feder | beidseitig | Aluminiumfolie | 0,02 | 0,12 | 0,02 | 33,00 | 1.500,00 | 1.400,00 | -30,00 - 90,00 | 0,14 - 0,34 | 0,05 | https://cdn.ais-online.de/m2/93/62293/images/48/45102648px1920x1680.jpg https://cdn.ais-online.de/m2/93/62293/images/71/46243371px3766x2080.jpg
LINITHERM PAL TG BioZell 120mm 1200x600mm | 4040204642916 | 6004291 | DI, WI | Platte | Polyurethan-Hartschaum | 600,00 | 1.200,00 | 60,00 - 160,00 | C-s2, d0 | benzinbeständig, chemikalienbeständig gem. Herstellerangabe, ölbeständig | Nut und Feder | beidseitig | Aluminiumfolie | 0,02 | 0,12 | 0,02 | 33,00 | 1.500,00 | 1.400,00 | -30,00 - 90,00 | 0,14 - 0,34 | 0,05 | https://cdn.ais-online.de/m2/93/62293/images/48/45102648px1920x1680.jpg https://cdn.ais-online.de/m2/93/62293/images/71/46243371px3766x2080.jpg
LINITHERM PAL TG BioZell 160mm 1200x600mm | 4040204644125 | 6004412 | DI, WI | Platte | Polyurethan-Hartschaum | 600,00 | 1.200,00 | 60,00 - 160,00 | C-s2, d0 | benzinbeständig, chemikalienbeständig gem. Herstellerangabe, ölbeständig | Nut und Feder | beidseitig | Aluminiumfolie | 0,02 | 0,12 | 0,02 | 33,00 | 1.500,00 | 1.400,00 | -30,00 - 90,00 | 0,14 - 0,34 | 0,05 | https://cdn.ais-online.de/m2/93/62293/images/48/45102648px1920x1680.jpg https://cdn.ais-online.de/m2/93/62293/images/71/46243371px3766x2080.jpg
LINITHERM PAL TG BioZell 60mm 1200x600mm | 4040204641940 | 6004194 | DI, WI | Platte | Polyurethan-Hartschaum | 600,00 | 1.200,00 | 60,00 - 160,00 | C-s2, d0 | benzinbeständig, chemikalienbeständig gem. Herstellerangabe, ölbeständig | Nut und Feder | beidseitig | Aluminiumfolie | 0,02 | 0,12 | 0,02 | 33,00 | 1.500,00 | 1.400,00 | -30,00 - 90,00 | 0,14 - 0,34 | 0,05 | https://cdn.ais-online.de/m2/93/62293/images/48/45102648px1920x1680.jpg https://cdn.ais-online.de/m2/93/62293/images/71/46243371px3766x2080.jpg
LINITHERM PAL TG BioZell 80mm 1200x600mm | 4040204641957 | 6004195 | DI, WI | Platte | Polyurethan-Hartschaum | 600,00 | 1.200,00 | 60,00 - 160,00 | C-s2, d0 | benzinbeständig, chemikalienbeständig gem. Herstellerangabe, ölbeständig | Nut und Feder | beidseitig | Aluminiumfolie | 0,02 | 0,12 | 0,02 | 33,00 | 1.500,00 | 1.400,00 | -30,00 - 90,00 | 0,14 - 0,34 | 0,05 | https://cdn.ais-online.de/m2/93/62293/images/48/45102648px1920x1680.jpg https://cdn.ais-online.de/m2/93/62293/images/71/46243371px3766x2080.jpg
powered by Heinze