## Linzmeier Bauelemente
Linzmeier Bauelemente
Name | GTIN | HAN | Anwendungsgebiet Wärmedämmstoff | Ausführung | Werkstoff | Breite (mm) | Länge (mm) | Stärke (mm) | Brandverhalten | Chemische Beständigkeit | Kantenausführung | Kaschierung | Werkstoff Deckschicht | Werkstoff Kaschierung, Beschichtung | Bemessungswert Wärmeleitfähigkeit (W/(m*K)) | Dicke Deckschicht (mm) | Druckfestigkeit (N/mm²) | Nennwert der Wärmeleitfähigkeit (W/(m*K)) | Rohdichte (kg/m³) | sd-Wert (m) | Spezifische Wärmekapazität c (J/(kg*K)) | U-Wert (W/(m²K)) | Bilder
LINITHERM® Untersparren-Dämmplatte PAL GK |  |  | DI, WI | Platte | Polyurethan-Hartschaum | 600,00 | 2.500,00 | 39,50 - 109,50 | E | benzinbeständig, chemikalienbeständig gem. Herstellerangabe, ölbeständig | genutet | beidseitig | Gipskarton | Aluminiumfolie | 0,02 | 9,50 | 0,12 | 0,02 | 33,00 | 1.500,00 | 1.400,00 | 0,22 - 0,67 | https://cdn.ais-online.de/m2/93/62293/images/27/42950727px1200x1000.jpg
LINITHERM PAL GK 109,5mm 2500x600mm | 4040204605911 | 6000591 | DI, WI | Platte | Polyurethan-Hartschaum | 600,00 | 2.500,00 | 39,50 - 109,50 | E | benzinbeständig, chemikalienbeständig gem. Herstellerangabe, ölbeständig | genutet | beidseitig | Gipskarton | Aluminiumfolie | 0,02 | 9,50 | 0,12 | 0,02 | 33,00 | 1.500,00 | 1.400,00 | 0,22 - 0,67 | https://cdn.ais-online.de/m2/93/62293/images/27/42950727px1200x1000.jpg
LINITHERM PAL GK 39,5mm 2500x600mm | 4040204622550 | 6002255 | DI, WI | Platte | Polyurethan-Hartschaum | 600,00 | 2.500,00 | 39,50 - 109,50 | E | benzinbeständig, chemikalienbeständig gem. Herstellerangabe, ölbeständig | genutet | beidseitig | Gipskarton | Aluminiumfolie | 0,02 | 9,50 | 0,12 | 0,02 | 33,00 | 1.500,00 | 1.400,00 | 0,22 - 0,67 | https://cdn.ais-online.de/m2/93/62293/images/27/42950727px1200x1000.jpg
LINITHERM PAL GK 49,5mm 2500x600mm | 4040204622567 | 6002256 | DI, WI | Platte | Polyurethan-Hartschaum | 600,00 | 2.500,00 | 39,50 - 109,50 | E | benzinbeständig, chemikalienbeständig gem. Herstellerangabe, ölbeständig | genutet | beidseitig | Gipskarton | Aluminiumfolie | 0,02 | 9,50 | 0,12 | 0,02 | 33,00 | 1.500,00 | 1.400,00 | 0,22 - 0,67 | https://cdn.ais-online.de/m2/93/62293/images/27/42950727px1200x1000.jpg
LINITHERM PAL GK 69,5mm 2500x600mm | 4040204622574 | 6002257 | DI, WI | Platte | Polyurethan-Hartschaum | 600,00 | 2.500,00 | 39,50 - 109,50 | E | benzinbeständig, chemikalienbeständig gem. Herstellerangabe, ölbeständig | genutet | beidseitig | Gipskarton | Aluminiumfolie | 0,02 | 9,50 | 0,12 | 0,02 | 33,00 | 1.500,00 | 1.400,00 | 0,22 - 0,67 | https://cdn.ais-online.de/m2/93/62293/images/27/42950727px1200x1000.jpg
LINITHERM PAL GK 89,5mm 2500x600mm | 4040204604976 | 6000497 | DI, WI | Platte | Polyurethan-Hartschaum | 600,00 | 2.500,00 | 39,50 - 109,50 | E | benzinbeständig, chemikalienbeständig gem. Herstellerangabe, ölbeständig | genutet | beidseitig | Gipskarton | Aluminiumfolie | 0,02 | 9,50 | 0,12 | 0,02 | 33,00 | 1.500,00 | 1.400,00 | 0,22 - 0,67 | https://cdn.ais-online.de/m2/93/62293/images/27/42950727px1200x1000.jpg
powered by Heinze