## MAKO Schalungstechnik
MAKO Schalungstechnik
Name | Farbton | Werkstoff | Breite (mm) | Höhe (mm) | Länge (mm) | Stärke (mm) | Brandverhalten | Wasserbeständigkeit | Biegezugfestigkeit (N/mm²) | Dichte (kg/m³) | Elastizitätsmodul (N/mm²) | Wasserdampfdiffusionswiderstandszahl | Saugvermögen | Bilder
Randunterzugschalung MAKOSTURZ-DUR_FD_A1 | weiß | Faserzement | 175,00 - 425,00 | 400,00 - 700,00 | 1.200,00 | 8,00 | A1 | wasserundurchlässig | 18,10 | 1.650,00 - 1.700,00 | 7.500,00 | 70,00 - 90,00 | max. 17 % bei Lagerung im Wasser für 24 h | https://cdn.ais-online.de/m2/72/13588072/images/42/46235842px770x1200.webp
powered by Heinze