## MAKO Schalungstechnik
MAKO Schalungstechnik
Name | Farbton | Werkstoff | Breite (mm) | Höhe (mm) | Länge (mm) | Stärke (mm) | Brandverhalten | Wasserbeständigkeit | Biegezugfestigkeit (N/mm²) | Dichte (kg/m³) | Dicke Dämmschicht (mm) | Elastizitätsmodul (N/mm²) | Nennwert der Wärmeleitfähigkeit (W/(m*K)) | Wasserdampfdiffusionswiderstandszahl | Saugvermögen | Bilder
Ringbalkenschalung MAKORING-CEM THERMO | rot, weiß | Expandiertes Polystyrol (EPS), Faserzement | 175,00 - 425,00 | 160,00 - 300,00 | 1.200,00 - 2.000,00 | 8,00 | A1, B1, E | wasserundurchlässig | 18,10 | 1.650,00 - 1.700,00 | 60,00 - 140,00 | 7.500,00 | 0,03 | 70,00 - 90,00 | max. 17 % bei Lagerung im Wasser für 24 h | https://cdn.ais-online.de/m2/72/13588072/images/53/46233953px1055x1200.webp https://cdn.ais-online.de/m2/72/13588072/images/54/46233954px1200x1188.webp
powered by Heinze