## MEA Bautechnik
MEA Bautechnik
Name | GTIN | HAN | Belastbarkeit | Dichtigkeit | Druckfestigkeitsklasse Beton | Feuerwiderstandsklasse | Werkstoff | Breite (mm) | Höhe (mm) | Brandverhalten | Feuchtigkeitsklasse Beton | Wärmeleitfähigkeit (W/(m*K)) | Ausführung | Expositionsklasse | Bilder
MEAVECTOR AQUA+ 100x120x100-8-DN100 | 4001990738597 | 010883534 | befahrbar, begehbar | wasserdicht gegen drückendes Wasser | C30/37 | F 30 | Beton, Extrudiertes Polystyrol (XPS) | 1.000,00 | 1.200,00 | E | WA - feuchte Umgebung, Alkali Zufuhr von außen, WF - feuchte Umgebung | 0,03 | mit Entwässerungsöffnung ¦ Boden geschlossen | XC4, XF1, XD1, XA1 | https://cdn.ais-online.de/m2/44/63444/images/83/48557083px2000x2000.jpg
powered by Heinze