## MOGAT-Werke
MOGAT-Werke
Name | Anwendungsgebiet Wärmedämmstoff | Ausführung | Produkt | Werkstoff | Breite (mm) | Länge (mm) | Stärke (mm) | Brandverhalten | Druckbelastbarkeitsstufe | Kantenausführung | Kaschierung | Wärmeleitfähigkeitsstufe | Bemessungswert Wärmeleitfähigkeit (W/(m*K)) | Dichte (kg/m³) | Druckfestigkeit (N/mm²) | Wärmedurchlasswiderstand (m²*K/W) | Wärmeleitfähigkeit (W/(m*K)) | Bilder
MOGADÄMM PET Dämmplatte 600 x 1000 x 200 mm | DAA, DAD, DEO, DI, DZ, WAA, WAB, WH, WZ | Platte | Dämmplatte | Polyethylenterephthalat (PET) | 1.000,00 | 600,00 | 200,00 | E | dh - hohe Druckbelastbarkeit | stumpf | unkaschiert | 036 | 0,04 | 48,00 | 0,17 | 6,90 | 0,03 | https://cdn.ais-online.de/m2/12/63612/images/30/46729530px1500x1500.jpg
powered by Heinze