## MOGAT-Werke
MOGAT-Werke
Name | GTIN | HAN | Anwendungsgebiet Wärmedämmstoff | Ausführung | Werkstoff | Breite (mm) | Länge (mm) | Stärke (mm) | Brandverhalten | Druckbelastbarkeitsstufe | Kantenausführung | Wärmeleitfähigkeitsstufe | Bemessungswert Wärmeleitfähigkeit (W/(m*K)) | Druckfestigkeit (N/mm²) | Bilder
MOGAT Dämmung Gefälleplatte (Gefälle 2%) MOGADÄMM PET |  |  | DAA | Platte | Polyethylenterephthalat (PET) | 1.200,00 | 1.200,00 | 20,00 - 224,09 | E | dh - hohe Druckbelastbarkeit | stumpf | 036 | 0,04 | 0,17 | https://cdn.ais-online.de/m2/12/63612/images/30/46729530px1500x1500.jpg
MOGADÄMM PET Gefälleplatte (Gefälle 2%) 1200 x 1200 x 100 mm |  |  | DAA | Platte | Polyethylenterephthalat (PET) | 1.200,00 | 1.200,00 | 20,00 - 224,09 | E | dh - hohe Druckbelastbarkeit | stumpf | 036 | 0,04 | 0,17 | https://cdn.ais-online.de/m2/12/63612/images/30/46729530px1500x1500.jpg
MOGADÄMM PET Gefälleplatte (Gefälle 2%) 1200 x 1200 x 150 mm |  |  | DAA | Platte | Polyethylenterephthalat (PET) | 1.200,00 | 1.200,00 | 20,00 - 224,09 | E | dh - hohe Druckbelastbarkeit | stumpf | 036 | 0,04 | 0,17 | https://cdn.ais-online.de/m2/12/63612/images/30/46729530px1500x1500.jpg
MOGADÄMM PET Gefälleplatte (Gefälle 2%) 1200 x 1200 x 200 mm |  |  | DAA | Platte | Polyethylenterephthalat (PET) | 1.200,00 | 1.200,00 | 20,00 - 224,09 | E | dh - hohe Druckbelastbarkeit | stumpf | 036 | 0,04 | 0,17 | https://cdn.ais-online.de/m2/12/63612/images/30/46729530px1500x1500.jpg
MOGADÄMM PET Gefälleplatte (Gefälle 2%) 1200 x 1200 x 20 mm |  |  | DAA | Platte | Polyethylenterephthalat (PET) | 1.200,00 | 1.200,00 | 20,00 - 224,09 | E | dh - hohe Druckbelastbarkeit | stumpf | 036 | 0,04 | 0,17 | https://cdn.ais-online.de/m2/12/63612/images/30/46729530px1500x1500.jpg
MOGADÄMM PET Gefälleplatte (Gefälle 2%) 1200 x 1200 x 50 mm |  |  | DAA | Platte | Polyethylenterephthalat (PET) | 1.200,00 | 1.200,00 | 20,00 - 224,09 | E | dh - hohe Druckbelastbarkeit | stumpf | 036 | 0,04 | 0,17 | https://cdn.ais-online.de/m2/12/63612/images/30/46729530px1500x1500.jpg
PET 50 - Gefälledämmung | 4029291010020 | HW01002 | DAA | Platte | Polyethylenterephthalat (PET) | 1.200,00 | 1.200,00 | 20,00 - 224,09 | E | dh - hohe Druckbelastbarkeit | stumpf | 036 | 0,04 | 0,17
powered by Heinze