## Objectflor
Objectflor
Name | GTIN | Benutzungsintensität | Bewertungsgruppe Rutschgefahr | Farbton | Werkstoff | Breite (mm) | Länge (mm) | Befestigung | Brandverhalten | Farbechtheit | Lieferform | Gesamtdicke Belag (mm) | Gewicht (kg/m²) | Wärmeleitfähigkeit (W/(m*K)) | Abriebfestigkeit | Farbbeständigkeit gegenüber künstlichem Licht | Farbcode | Oberflächenmuster | Elektronisches Verhalten beim Begehen | Härte | Oberflächenstruktur | Stück/Karton | gefaste Kanten | Bilder
0214 | 50610000214 | Klasse 23, Klasse 34, Klasse 43 | R9 / DS | anthrazit, weiß | Kautschuk | 1.000,00 | 1.000,00 | kleben | Bfl-s1 | lichtecht | Fliese | 4,00 | 5.600,00 | 0,17 | 140 | Blaumaßstab ≥ 6, geeignet / Graumaßstab ≥ 3, geeignet | 0214 | Mix | ≤ 2, antistatisch | 85 | Chipgemusterte Optik | 1 | Nein | https://cdn.ais-online.de/m2/83/226183/images/06/45276006px619x867.jpg
powered by Heinze