## Objectflor
Objectflor
Name | GTIN | Benutzungsintensität | Bewertungsgruppe Rutschgefahr | Farbton | Werkstoff | Breite (mm) | Länge (mm) | Befestigung | Brandverhalten | Farbechtheit | Lieferform | Gesamtdicke Belag (mm) | Gewicht (kg/m²) | Wärmedurchlasswiderstand (m²*K/W) | Abriebfestigkeit | Farbbeständigkeit gegenüber künstlichem Licht | Farbcode | Oberflächenmuster | Elektronisches Verhalten beim Begehen | Härte | m²/Karton | gefaste Kanten | Oberflächenvergütung | Bilder
ARTIGO ND UNI |  | Klasse 23, Klasse 34, Klasse 43 | R9 / DS | anthrazit, beige, blau, braun, gelb, grau, orange, rot, schwarz | Kautschuk | 610,00 | 610,00 | kleben | Bfl-s1 | lichtecht | Fliese | 3,00 | 5.200,00 | 0,02 | 165 | Blaumaßstab ≥ 6, geeignet / Graumaßstab ≥ 3, geeignet | 0U99, 0U16, 0U56, 0U36, 0U54, 0U21, 0U26, 0U13, 0U20, 0U17, 0U95, 0U11, 0U18, 0U55, 0U27, 0U14, U124, 0U87, U128, 0U00 | Uni | ≤ 2, antistatisch | 85 | 5.95 | Nein | PRO | https://cdn.ais-online.de/m2/83/226183/images/79/45257679px1418x1772.webp https://cdn.ais-online.de/m2/83/226183/images/80/45257480px1436x1795.webp https://cdn.ais-online.de/m2/83/226183/images/07/45257607px1436x1795.webp https://cdn.ais-online.de/m2/83/226183/images/27/45257727px1436x1795.webp https://cdn.ais-online.de/m2/83/226183/images/96/45257696px1436x1795.webp https://cdn.ais-online.de/m2/83/226183/images/69/45257669px1436x1795.webp https://cdn.ais-online.de/m2/83/226183/images/60/45276460px1418x1772.webp https://cdn.ais-online.de/m2/83/226183/images/14/45257714px1418x1772.webp https://cdn.ais-online.de/m2/83/226183/images/40/45276140px1418x1772.webp https://cdn.ais-online.de/m2/83/226183/images/26/45257326px2551x3307.jpg https://cdn.ais-online.de/m2/83/226183/images/84/45275984px1418x1772.webp https://cdn.ais-online.de/m2/83/226183/images/87/45257887px1436x1795.webp https://cdn.ais-online.de/m2/83/226183/images/28/45257328px1436x1795.webp https://cdn.ais-online.de/m2/83/226183/images/53/45257453px1436x1795.webp https://cdn.ais-online.de/m2/83/226183/images/46/45257346px1436x1795.webp https://cdn.ais-online.de/m2/83/226183/images/01/45257501px1436x1795.webp https://cdn.ais-online.de/m2/83/226183/images/03/45257403px1437x1796.webp https://cdn.ais-online.de/m2/83/226183/images/68/45257768px1436x1795.webp https://cdn.ais-online.de/m2/83/226183/images/91/45257891px1436x1795.webp https://cdn.ais-online.de/m2/83/226183/images/87/45257487px1436x1795.webp https://cdn.ais-online.de/m2/83/226183/images/59/45257359px1436x1795.webp
Avio 0U16 | 54090610U16 | Klasse 23, Klasse 34, Klasse 43 | R9 / DS | anthrazit, beige, blau, braun, gelb, grau, orange, rot, schwarz | Kautschuk | 610,00 | 610,00 | kleben | Bfl-s1 | lichtecht | Fliese | 3,00 | 5.200,00 | 0,02 | 165 | Blaumaßstab ≥ 6, geeignet / Graumaßstab ≥ 3, geeignet | 0U99, 0U16, 0U56, 0U36, 0U54, 0U21, 0U26, 0U13, 0U20, 0U17, 0U95, 0U11, 0U18, 0U55, 0U27, 0U14, U124, 0U87, U128, 0U00 | Uni | ≤ 2, antistatisch | 85 | 5.95 | Nein | PRO | https://cdn.ais-online.de/m2/83/226183/images/28/45257328px1436x1795.webp
Carbon 0U00 | 54090610U00 | Klasse 23, Klasse 34, Klasse 43 | R9 / DS | anthrazit, beige, blau, braun, gelb, grau, orange, rot, schwarz | Kautschuk | 610,00 | 610,00 | kleben | Bfl-s1 | lichtecht | Fliese | 3,00 | 5.200,00 | 0,02 | 165 | Blaumaßstab ≥ 6, geeignet / Graumaßstab ≥ 3, geeignet | 0U99, 0U16, 0U56, 0U36, 0U54, 0U21, 0U26, 0U13, 0U20, 0U17, 0U95, 0U11, 0U18, 0U55, 0U27, 0U14, U124, 0U87, U128, 0U00 | Uni | ≤ 2, antistatisch | 85 | 5.95 | Nein | PRO | https://cdn.ais-online.de/m2/83/226183/images/59/45257359px1436x1795.webp
Cashmere U128 | 5409061U128 | Klasse 23, Klasse 34, Klasse 43 | R9 / DS | anthrazit, beige, blau, braun, gelb, grau, orange, rot, schwarz | Kautschuk | 610,00 | 610,00 | kleben | Bfl-s1 | lichtecht | Fliese | 3,00 | 5.200,00 | 0,02 | 165 | Blaumaßstab ≥ 6, geeignet / Graumaßstab ≥ 3, geeignet | 0U99, 0U16, 0U56, 0U36, 0U54, 0U21, 0U26, 0U13, 0U20, 0U17, 0U95, 0U11, 0U18, 0U55, 0U27, 0U14, U124, 0U87, U128, 0U00 | Uni | ≤ 2, antistatisch | 85 | 5.95 | Nein | PRO | https://cdn.ais-online.de/m2/83/226183/images/40/45276140px1418x1772.webp
Cream U87 | 54090610U87 | Klasse 23, Klasse 34, Klasse 43 | R9 / DS | anthrazit, beige, blau, braun, gelb, grau, orange, rot, schwarz | Kautschuk | 610,00 | 610,00 | kleben | Bfl-s1 | lichtecht | Fliese | 3,00 | 5.200,00 | 0,02 | 165 | Blaumaßstab ≥ 6, geeignet / Graumaßstab ≥ 3, geeignet | 0U99, 0U16, 0U56, 0U36, 0U54, 0U21, 0U26, 0U13, 0U20, 0U17, 0U95, 0U11, 0U18, 0U55, 0U27, 0U14, U124, 0U87, U128, 0U00 | Uni | ≤ 2, antistatisch | 85 | 5.95 | Nein | PRO | https://cdn.ais-online.de/m2/83/226183/images/14/45257714px1418x1772.webp
Eiffel 0U21 | 54090610U21 | Klasse 23, Klasse 34, Klasse 43 | R9 / DS | anthrazit, beige, blau, braun, gelb, grau, orange, rot, schwarz | Kautschuk | 610,00 | 610,00 | kleben | Bfl-s1 | lichtecht | Fliese | 3,00 | 5.200,00 | 0,02 | 165 | Blaumaßstab ≥ 6, geeignet / Graumaßstab ≥ 3, geeignet | 0U99, 0U16, 0U56, 0U36, 0U54, 0U21, 0U26, 0U13, 0U20, 0U17, 0U95, 0U11, 0U18, 0U55, 0U27, 0U14, U124, 0U87, U128, 0U00 | Uni | ≤ 2, antistatisch | 85 | 5.95 | Nein | PRO | https://cdn.ais-online.de/m2/83/226183/images/03/45257403px1437x1796.webp
Firebrick 0U13 | 54090610U13 | Klasse 23, Klasse 34, Klasse 43 | R9 / DS | anthrazit, beige, blau, braun, gelb, grau, orange, rot, schwarz | Kautschuk | 610,00 | 610,00 | kleben | Bfl-s1 | lichtecht | Fliese | 3,00 | 5.200,00 | 0,02 | 165 | Blaumaßstab ≥ 6, geeignet / Graumaßstab ≥ 3, geeignet | 0U99, 0U16, 0U56, 0U36, 0U54, 0U21, 0U26, 0U13, 0U20, 0U17, 0U95, 0U11, 0U18, 0U55, 0U27, 0U14, U124, 0U87, U128, 0U00 | Uni | ≤ 2, antistatisch | 85 | 5.95 | Nein | PRO | https://cdn.ais-online.de/m2/83/226183/images/91/45257891px1436x1795.webp
Fossil U124 | 5409061U124 | Klasse 23, Klasse 34, Klasse 43 | R9 / DS | anthrazit, beige, blau, braun, gelb, grau, orange, rot, schwarz | Kautschuk | 610,00 | 610,00 | kleben | Bfl-s1 | lichtecht | Fliese | 3,00 | 5.200,00 | 0,02 | 165 | Blaumaßstab ≥ 6, geeignet / Graumaßstab ≥ 3, geeignet | 0U99, 0U16, 0U56, 0U36, 0U54, 0U21, 0U26, 0U13, 0U20, 0U17, 0U95, 0U11, 0U18, 0U55, 0U27, 0U14, U124, 0U87, U128, 0U00 | Uni | ≤ 2, antistatisch | 85 | 5.95 | Nein | PRO | https://cdn.ais-online.de/m2/83/226183/images/60/45276460px1418x1772.webp
Gold 0U11 | 54090610U11 | Klasse 23, Klasse 34, Klasse 43 | R9 / DS | anthrazit, beige, blau, braun, gelb, grau, orange, rot, schwarz | Kautschuk | 610,00 | 610,00 | kleben | Bfl-s1 | lichtecht | Fliese | 3,00 | 5.200,00 | 0,02 | 165 | Blaumaßstab ≥ 6, geeignet / Graumaßstab ≥ 3, geeignet | 0U99, 0U16, 0U56, 0U36, 0U54, 0U21, 0U26, 0U13, 0U20, 0U17, 0U95, 0U11, 0U18, 0U55, 0U27, 0U14, U124, 0U87, U128, 0U00 | Uni | ≤ 2, antistatisch | 85 | 5.95 | Nein | PRO | https://cdn.ais-online.de/m2/83/226183/images/80/45257480px1436x1795.webp
Grape 0U18 | 54090610U18 | Klasse 23, Klasse 34, Klasse 43 | R9 / DS | anthrazit, beige, blau, braun, gelb, grau, orange, rot, schwarz | Kautschuk | 610,00 | 610,00 | kleben | Bfl-s1 | lichtecht | Fliese | 3,00 | 5.200,00 | 0,02 | 165 | Blaumaßstab ≥ 6, geeignet / Graumaßstab ≥ 3, geeignet | 0U99, 0U16, 0U56, 0U36, 0U54, 0U21, 0U26, 0U13, 0U20, 0U17, 0U95, 0U11, 0U18, 0U55, 0U27, 0U14, U124, 0U87, U128, 0U00 | Uni | ≤ 2, antistatisch | 85 | 5.95 | Nein | PRO | https://cdn.ais-online.de/m2/83/226183/images/07/45257607px1436x1795.webp
Greige 0U54 | 54090610U54 | Klasse 23, Klasse 34, Klasse 43 | R9 / DS | anthrazit, beige, blau, braun, gelb, grau, orange, rot, schwarz | Kautschuk | 610,00 | 610,00 | kleben | Bfl-s1 | lichtecht | Fliese | 3,00 | 5.200,00 | 0,02 | 165 | Blaumaßstab ≥ 6, geeignet / Graumaßstab ≥ 3, geeignet | 0U99, 0U16, 0U56, 0U36, 0U54, 0U21, 0U26, 0U13, 0U20, 0U17, 0U95, 0U11, 0U18, 0U55, 0U27, 0U14, U124, 0U87, U128, 0U00 | Uni | ≤ 2, antistatisch | 85 | 5.95 | Nein | PRO | https://cdn.ais-online.de/m2/83/226183/images/01/45257501px1436x1795.webp
Ice 0U99 | 54090610U99 | Klasse 23, Klasse 34, Klasse 43 | R9 / DS | anthrazit, beige, blau, braun, gelb, grau, orange, rot, schwarz | Kautschuk | 610,00 | 610,00 | kleben | Bfl-s1 | lichtecht | Fliese | 3,00 | 5.200,00 | 0,02 | 165 | Blaumaßstab ≥ 6, geeignet / Graumaßstab ≥ 3, geeignet | 0U99, 0U16, 0U56, 0U36, 0U54, 0U21, 0U26, 0U13, 0U20, 0U17, 0U95, 0U11, 0U18, 0U55, 0U27, 0U14, U124, 0U87, U128, 0U00 | Uni | ≤ 2, antistatisch | 85 | 5.95 | Nein | PRO | https://cdn.ais-online.de/m2/83/226183/images/79/45257679px1418x1772.webp
Mahogany 0U14 | 54090610U14 | Klasse 23, Klasse 34, Klasse 43 | R9 / DS | anthrazit, beige, blau, braun, gelb, grau, orange, rot, schwarz | Kautschuk | 610,00 | 610,00 | kleben | Bfl-s1 | lichtecht | Fliese | 3,00 | 5.200,00 | 0,02 | 165 | Blaumaßstab ≥ 6, geeignet / Graumaßstab ≥ 3, geeignet | 0U99, 0U16, 0U56, 0U36, 0U54, 0U21, 0U26, 0U13, 0U20, 0U17, 0U95, 0U11, 0U18, 0U55, 0U27, 0U14, U124, 0U87, U128, 0U00 | Uni | ≤ 2, antistatisch | 85 | 5.95 | Nein | PRO | https://cdn.ais-online.de/m2/83/226183/images/69/45257669px1436x1795.webp
Metal 0U17 | 54090610U17 | Klasse 23, Klasse 34, Klasse 43 | R9 / DS | anthrazit, beige, blau, braun, gelb, grau, orange, rot, schwarz | Kautschuk | 610,00 | 610,00 | kleben | Bfl-s1 | lichtecht | Fliese | 3,00 | 5.200,00 | 0,02 | 165 | Blaumaßstab ≥ 6, geeignet / Graumaßstab ≥ 3, geeignet | 0U99, 0U16, 0U56, 0U36, 0U54, 0U21, 0U26, 0U13, 0U20, 0U17, 0U95, 0U11, 0U18, 0U55, 0U27, 0U14, U124, 0U87, U128, 0U00 | Uni | ≤ 2, antistatisch | 85 | 5.95 | Nein | PRO | https://cdn.ais-online.de/m2/83/226183/images/87/45257887px1436x1795.webp
Navajo 0U56 | 54090610U56 | Klasse 23, Klasse 34, Klasse 43 | R9 / DS | anthrazit, beige, blau, braun, gelb, grau, orange, rot, schwarz | Kautschuk | 610,00 | 610,00 | kleben | Bfl-s1 | lichtecht | Fliese | 3,00 | 5.200,00 | 0,02 | 165 | Blaumaßstab ≥ 6, geeignet / Graumaßstab ≥ 3, geeignet | 0U99, 0U16, 0U56, 0U36, 0U54, 0U21, 0U26, 0U13, 0U20, 0U17, 0U95, 0U11, 0U18, 0U55, 0U27, 0U14, U124, 0U87, U128, 0U00 | Uni | ≤ 2, antistatisch | 85 | 5.95 | Nein | PRO | https://cdn.ais-online.de/m2/83/226183/images/53/45257453px1436x1795.webp
Sand 0U27 | 54090610U27 | Klasse 23, Klasse 34, Klasse 43 | R9 / DS | anthrazit, beige, blau, braun, gelb, grau, orange, rot, schwarz | Kautschuk | 610,00 | 610,00 | kleben | Bfl-s1 | lichtecht | Fliese | 3,00 | 5.200,00 | 0,02 | 165 | Blaumaßstab ≥ 6, geeignet / Graumaßstab ≥ 3, geeignet | 0U99, 0U16, 0U56, 0U36, 0U54, 0U21, 0U26, 0U13, 0U20, 0U17, 0U95, 0U11, 0U18, 0U55, 0U27, 0U14, U124, 0U87, U128, 0U00 | Uni | ≤ 2, antistatisch | 85 | 5.95 | Nein | PRO | https://cdn.ais-online.de/m2/83/226183/images/96/45257696px1436x1795.webp
Silk 0U36 | 54090610U36 | Klasse 23, Klasse 34, Klasse 43 | R9 / DS | anthrazit, beige, blau, braun, gelb, grau, orange, rot, schwarz | Kautschuk | 610,00 | 610,00 | kleben | Bfl-s1 | lichtecht | Fliese | 3,00 | 5.200,00 | 0,02 | 165 | Blaumaßstab ≥ 6, geeignet / Graumaßstab ≥ 3, geeignet | 0U99, 0U16, 0U56, 0U36, 0U54, 0U21, 0U26, 0U13, 0U20, 0U17, 0U95, 0U11, 0U18, 0U55, 0U27, 0U14, U124, 0U87, U128, 0U00 | Uni | ≤ 2, antistatisch | 85 | 5.95 | Nein | PRO | https://cdn.ais-online.de/m2/83/226183/images/46/45257346px1436x1795.webp
Smoke 0U20 | 54090610U20 | Klasse 23, Klasse 34, Klasse 43 | R9 / DS | anthrazit, beige, blau, braun, gelb, grau, orange, rot, schwarz | Kautschuk | 610,00 | 610,00 | kleben | Bfl-s1 | lichtecht | Fliese | 3,00 | 5.200,00 | 0,02 | 165 | Blaumaßstab ≥ 6, geeignet / Graumaßstab ≥ 3, geeignet | 0U99, 0U16, 0U56, 0U36, 0U54, 0U21, 0U26, 0U13, 0U20, 0U17, 0U95, 0U11, 0U18, 0U55, 0U27, 0U14, U124, 0U87, U128, 0U00 | Uni | ≤ 2, antistatisch | 85 | 5.95 | Nein | PRO | https://cdn.ais-online.de/m2/83/226183/images/87/45257487px1436x1795.webp
Steel 0U26 | 54090610U26 | Klasse 23, Klasse 34, Klasse 43 | R9 / DS | anthrazit, beige, blau, braun, gelb, grau, orange, rot, schwarz | Kautschuk | 610,00 | 610,00 | kleben | Bfl-s1 | lichtecht | Fliese | 3,00 | 5.200,00 | 0,02 | 165 | Blaumaßstab ≥ 6, geeignet / Graumaßstab ≥ 3, geeignet | 0U99, 0U16, 0U56, 0U36, 0U54, 0U21, 0U26, 0U13, 0U20, 0U17, 0U95, 0U11, 0U18, 0U55, 0U27, 0U14, U124, 0U87, U128, 0U00 | Uni | ≤ 2, antistatisch | 85 | 5.95 | Nein | PRO | https://cdn.ais-online.de/m2/83/226183/images/68/45257768px1436x1795.webp
Stone 0U55 | 54090610U55 | Klasse 23, Klasse 34, Klasse 43 | R9 / DS | anthrazit, beige, blau, braun, gelb, grau, orange, rot, schwarz | Kautschuk | 610,00 | 610,00 | kleben | Bfl-s1 | lichtecht | Fliese | 3,00 | 5.200,00 | 0,02 | 165 | Blaumaßstab ≥ 6, geeignet / Graumaßstab ≥ 3, geeignet | 0U99, 0U16, 0U56, 0U36, 0U54, 0U21, 0U26, 0U13, 0U20, 0U17, 0U95, 0U11, 0U18, 0U55, 0U27, 0U14, U124, 0U87, U128, 0U00 | Uni | ≤ 2, antistatisch | 85 | 5.95 | Nein | PRO | https://cdn.ais-online.de/m2/83/226183/images/27/45257727px1436x1795.webp
Summer 0U95 | 54090610U95 | Klasse 23, Klasse 34, Klasse 43 | R9 / DS | anthrazit, beige, blau, braun, gelb, grau, orange, rot, schwarz | Kautschuk | 610,00 | 610,00 | kleben | Bfl-s1 | lichtecht | Fliese | 3,00 | 5.200,00 | 0,02 | 165 | Blaumaßstab ≥ 6, geeignet / Graumaßstab ≥ 3, geeignet | 0U99, 0U16, 0U56, 0U36, 0U54, 0U21, 0U26, 0U13, 0U20, 0U17, 0U95, 0U11, 0U18, 0U55, 0U27, 0U14, U124, 0U87, U128, 0U00 | Uni | ≤ 2, antistatisch | 85 | 5.95 | Nein | PRO | https://cdn.ais-online.de/m2/83/226183/images/26/45257326px2551x3307.jpg https://cdn.ais-online.de/m2/83/226183/images/84/45275984px1418x1772.webp
powered by Heinze