## Objectflor
Objectflor
Name | GTIN | HAN | Benutzungsintensität | Bewertungsgruppe Rutschgefahr | Breite (mm) | Länge (mm) | Aufladungsspannung im Begehversuch | Befestigung | Brandverhalten | Farbechtheit | Kantenausführung | Verschleißgruppe/-klasse Bodenbelag | Dicke Nutzschicht (mm) | Gesamtdicke Belag (mm) | Gewicht (kg/m²) | Wärmedurchlasswiderstand (m²*K/W) | Wärmeleitfähigkeit (W/(m*K)) | Farbbeständigkeit gegenüber künstlichem Licht | Oberflächenstruktur | m²/Karton | Stück/Karton | Farbkontrast im Design | LRV | Oberflächenvergütung | Belagsart | Dicke IXPE Trittschalldämmung | Bilder
EXPONA SIMPLAY 19dB |  |  | Klasse 23, Klasse 33, Klasse 42 | R10 / DS | 177,80 - 600,00 | 600,00 - 1.219,20 | max. 2 kV (antistatisch) | Tackifyer | Cfl-s1 | lichtecht | gefast | Gruppe T | 0,55 | 5,00 | 6.380,00 | 0,04 | 0,25 | ≥ 6 | Fein-Holzstruktur, Fein-Steinstruktur, Rustikal-Holzstruktur | 2.16, 2.17 | 6, 10 | nein | 13, 18, 22, 23, 26, 28, 34, 36, 40, 41 | PUR | LVT | 1,0 | https://cdn.ais-online.de/m2/83/226183/images/56/44647756px595x842.jpg https://cdn.ais-online.de/m2/83/226183/images/39/44647739px595x842.jpg https://cdn.ais-online.de/m2/83/226183/images/50/44647750px595x842.jpg https://cdn.ais-online.de/m2/83/226183/images/87/44647787px595x842.jpg https://cdn.ais-online.de/m2/83/226183/images/35/44647735px595x842.jpg https://cdn.ais-online.de/m2/83/226183/images/73/44647773px595x842.jpg https://cdn.ais-online.de/m2/83/226183/images/69/44647769px595x842.jpg https://cdn.ais-online.de/m2/83/226183/images/75/44647775px595x842.jpg https://cdn.ais-online.de/m2/83/226183/images/61/44647761px595x842.jpg https://cdn.ais-online.de/m2/83/226183/images/37/44647737px595x842.jpg https://cdn.ais-online.de/m2/83/226183/images/46/44647746px595x842.jpg https://cdn.ais-online.de/m2/83/226183/images/93/44647793px595x842.jpg https://cdn.ais-online.de/m2/83/226183/images/26/44647726px595x842.jpg https://cdn.ais-online.de/m2/83/226183/images/30/44647730px1191x842.jpg https://cdn.ais-online.de/m2/83/226183/images/42/44647742px595x842.jpg https://cdn.ais-online.de/m2/83/226183/images/48/44647748px595x842.jpg https://cdn.ais-online.de/m2/83/226183/images/54/44647754px595x842.jpg https://cdn.ais-online.de/m2/83/226183/images/79/44647779px595x842.jpg https://cdn.ais-online.de/m2/83/226183/images/28/44647728px595x842.jpg https://cdn.ais-online.de/m2/83/226183/images/95/44647795px1191x842.jpg https://cdn.ais-online.de/m2/83/226183/images/22/44647722px1200x849.jpg https://cdn.ais-online.de/m2/83/226183/images/89/44647789px595x842.jpg https://cdn.ais-online.de/m2/83/226183/images/97/44647797px1329x842.jpg https://cdn.ais-online.de/m2/83/226183/images/59/44647759px595x842.jpg https://cdn.ais-online.de/m2/83/226183/images/81/44647781px595x842.jpg https://cdn.ais-online.de/m2/83/226183/images/65/44647765px595x842.jpg https://cdn.ais-online.de/m2/83/226183/images/91/44647791px2480x3508.jpg https://cdn.ais-online.de/m2/83/226183/images/24/44647724px4961x3508.jpg https://cdn.ais-online.de/m2/83/226183/images/63/44647763px595x842.jpg https://cdn.ais-online.de/m2/83/226183/images/44/44647744px595x842.jpg https://cdn.ais-online.de/m2/83/226183/images/52/44647752px595x842.jpg https://cdn.ais-online.de/m2/83/226183/images/32/44647732px595x842.jpg https://cdn.ais-online.de/m2/83/226183/images/77/44647777px595x842.jpg https://cdn.ais-online.de/m2/83/226183/images/67/44647767px595x842.jpg https://cdn.ais-online.de/m2/83/226183/images/85/44647785px595x842.jpg https://cdn.ais-online.de/m2/83/226183/images/71/44647771px1191x842.jpg https://cdn.ais-online.de/m2/83/226183/images/83/44647783px595x842.jpg
American Oak | 02161229062 | 9062 | Klasse 23, Klasse 33, Klasse 42 | R10 / DS | 177,80 - 600,00 | 600,00 - 1.219,20 | max. 2 kV (antistatisch) | Tackifyer | Cfl-s1 | lichtecht | gefast | Gruppe T | 0,55 | 5,00 | 6.380,00 | 0,04 | 0,25 | ≥ 6 | Fein-Holzstruktur, Fein-Steinstruktur, Rustikal-Holzstruktur | 2.16, 2.17 | 6, 10 | nein | 13, 18, 22, 23, 26, 28, 34, 36, 40, 41 | PUR | LVT | 1,0 | https://cdn.ais-online.de/m2/83/226183/images/35/44647735px595x842.jpg https://cdn.ais-online.de/m2/83/226183/images/22/44647722px1200x849.jpg https://cdn.ais-online.de/m2/83/226183/images/89/44647789px595x842.jpg https://cdn.ais-online.de/m2/83/226183/images/97/44647797px1329x842.jpg
Blonde Rustic | 02161229064 | 9064 | Klasse 23, Klasse 33, Klasse 42 | R10 / DS | 177,80 - 600,00 | 600,00 - 1.219,20 | max. 2 kV (antistatisch) | Tackifyer | Cfl-s1 | lichtecht | gefast | Gruppe T | 0,55 | 5,00 | 6.380,00 | 0,04 | 0,25 | ≥ 6 | Fein-Holzstruktur, Fein-Steinstruktur, Rustikal-Holzstruktur | 2.16, 2.17 | 6, 10 | nein | 13, 18, 22, 23, 26, 28, 34, 36, 40, 41 | PUR | LVT | 1,0 | https://cdn.ais-online.de/m2/83/226183/images/73/44647773px595x842.jpg https://cdn.ais-online.de/m2/83/226183/images/59/44647759px595x842.jpg https://cdn.ais-online.de/m2/83/226183/images/81/44647781px595x842.jpg
Cold Grey Concrete | 02176009069 | 9069 | Klasse 23, Klasse 33, Klasse 42 | R10 / DS | 177,80 - 600,00 | 600,00 - 1.219,20 | max. 2 kV (antistatisch) | Tackifyer | Cfl-s1 | lichtecht | gefast | Gruppe T | 0,55 | 5,00 | 6.380,00 | 0,04 | 0,25 | ≥ 6 | Fein-Holzstruktur, Fein-Steinstruktur, Rustikal-Holzstruktur | 2.16, 2.17 | 6, 10 | nein | 13, 18, 22, 23, 26, 28, 34, 36, 40, 41 | PUR | LVT | 1,0 | https://cdn.ais-online.de/m2/83/226183/images/37/44647737px595x842.jpg https://cdn.ais-online.de/m2/83/226183/images/32/44647732px595x842.jpg https://cdn.ais-online.de/m2/83/226183/images/77/44647777px595x842.jpg
Dark Grey Concrete | 02176009072 | 9072 | Klasse 23, Klasse 33, Klasse 42 | R10 / DS | 177,80 - 600,00 | 600,00 - 1.219,20 | max. 2 kV (antistatisch) | Tackifyer | Cfl-s1 | lichtecht | gefast | Gruppe T | 0,55 | 5,00 | 6.380,00 | 0,04 | 0,25 | ≥ 6 | Fein-Holzstruktur, Fein-Steinstruktur, Rustikal-Holzstruktur | 2.16, 2.17 | 6, 10 | nein | 13, 18, 22, 23, 26, 28, 34, 36, 40, 41 | PUR | LVT | 1,0 | https://cdn.ais-online.de/m2/83/226183/images/87/44647787px595x842.jpg https://cdn.ais-online.de/m2/83/226183/images/28/44647728px595x842.jpg https://cdn.ais-online.de/m2/83/226183/images/95/44647795px1191x842.jpg
Grey Ash | 02161229066 | 9066 | Klasse 23, Klasse 33, Klasse 42 | R10 / DS | 177,80 - 600,00 | 600,00 - 1.219,20 | max. 2 kV (antistatisch) | Tackifyer | Cfl-s1 | lichtecht | gefast | Gruppe T | 0,55 | 5,00 | 6.380,00 | 0,04 | 0,25 | ≥ 6 | Fein-Holzstruktur, Fein-Steinstruktur, Rustikal-Holzstruktur | 2.16, 2.17 | 6, 10 | nein | 13, 18, 22, 23, 26, 28, 34, 36, 40, 41 | PUR | LVT | 1,0 | https://cdn.ais-online.de/m2/83/226183/images/50/44647750px595x842.jpg https://cdn.ais-online.de/m2/83/226183/images/54/44647754px595x842.jpg https://cdn.ais-online.de/m2/83/226183/images/79/44647779px595x842.jpg
Grey Rustic | 02161229063 | 9063 | Klasse 23, Klasse 33, Klasse 42 | R10 / DS | 177,80 - 600,00 | 600,00 - 1.219,20 | max. 2 kV (antistatisch) | Tackifyer | Cfl-s1 | lichtecht | gefast | Gruppe T | 0,55 | 5,00 | 6.380,00 | 0,04 | 0,25 | ≥ 6 | Fein-Holzstruktur, Fein-Steinstruktur, Rustikal-Holzstruktur | 2.16, 2.17 | 6, 10 | nein | 13, 18, 22, 23, 26, 28, 34, 36, 40, 41 | PUR | LVT | 1,0 | https://cdn.ais-online.de/m2/83/226183/images/61/44647761px595x842.jpg https://cdn.ais-online.de/m2/83/226183/images/44/44647744px595x842.jpg https://cdn.ais-online.de/m2/83/226183/images/52/44647752px595x842.jpg
Light Cherry | 02161229061 | 9061 | Klasse 23, Klasse 33, Klasse 42 | R10 / DS | 177,80 - 600,00 | 600,00 - 1.219,20 | max. 2 kV (antistatisch) | Tackifyer | Cfl-s1 | lichtecht | gefast | Gruppe T | 0,55 | 5,00 | 6.380,00 | 0,04 | 0,25 | ≥ 6 | Fein-Holzstruktur, Fein-Steinstruktur, Rustikal-Holzstruktur | 2.16, 2.17 | 6, 10 | nein | 13, 18, 22, 23, 26, 28, 34, 36, 40, 41 | PUR | LVT | 1,0 | https://cdn.ais-online.de/m2/83/226183/images/46/44647746px595x842.jpg https://cdn.ais-online.de/m2/83/226183/images/67/44647767px595x842.jpg https://cdn.ais-online.de/m2/83/226183/images/85/44647785px595x842.jpg
Light Grey Concrete | 02176009070 | 9070 | Klasse 23, Klasse 33, Klasse 42 | R10 / DS | 177,80 - 600,00 | 600,00 - 1.219,20 | max. 2 kV (antistatisch) | Tackifyer | Cfl-s1 | lichtecht | gefast | Gruppe T | 0,55 | 5,00 | 6.380,00 | 0,04 | 0,25 | ≥ 6 | Fein-Holzstruktur, Fein-Steinstruktur, Rustikal-Holzstruktur | 2.16, 2.17 | 6, 10 | nein | 13, 18, 22, 23, 26, 28, 34, 36, 40, 41 | PUR | LVT | 1,0 | https://cdn.ais-online.de/m2/83/226183/images/69/44647769px595x842.jpg https://cdn.ais-online.de/m2/83/226183/images/65/44647765px595x842.jpg https://cdn.ais-online.de/m2/83/226183/images/91/44647791px2480x3508.jpg
Natural Ash | 02161229065 | 9065 | Klasse 23, Klasse 33, Klasse 42 | R10 / DS | 177,80 - 600,00 | 600,00 - 1.219,20 | max. 2 kV (antistatisch) | Tackifyer | Cfl-s1 | lichtecht | gefast | Gruppe T | 0,55 | 5,00 | 6.380,00 | 0,04 | 0,25 | ≥ 6 | Fein-Holzstruktur, Fein-Steinstruktur, Rustikal-Holzstruktur | 2.16, 2.17 | 6, 10 | nein | 13, 18, 22, 23, 26, 28, 34, 36, 40, 41 | PUR | LVT | 1,0 | https://cdn.ais-online.de/m2/83/226183/images/56/44647756px595x842.jpg https://cdn.ais-online.de/m2/83/226183/images/26/44647726px595x842.jpg https://cdn.ais-online.de/m2/83/226183/images/30/44647730px1191x842.jpg
Natural Rustic Pine | 02161229068 | 9068 | Klasse 23, Klasse 33, Klasse 42 | R10 / DS | 177,80 - 600,00 | 600,00 - 1.219,20 | max. 2 kV (antistatisch) | Tackifyer | Cfl-s1 | lichtecht | gefast | Gruppe T | 0,55 | 5,00 | 6.380,00 | 0,04 | 0,25 | ≥ 6 | Fein-Holzstruktur, Fein-Steinstruktur, Rustikal-Holzstruktur | 2.16, 2.17 | 6, 10 | nein | 13, 18, 22, 23, 26, 28, 34, 36, 40, 41 | PUR | LVT | 1,0 | https://cdn.ais-online.de/m2/83/226183/images/39/44647739px595x842.jpg https://cdn.ais-online.de/m2/83/226183/images/42/44647742px595x842.jpg https://cdn.ais-online.de/m2/83/226183/images/48/44647748px595x842.jpg
Warm Grey Concrete | 02176009071 | 9071 | Klasse 23, Klasse 33, Klasse 42 | R10 / DS | 177,80 - 600,00 | 600,00 - 1.219,20 | max. 2 kV (antistatisch) | Tackifyer | Cfl-s1 | lichtecht | gefast | Gruppe T | 0,55 | 5,00 | 6.380,00 | 0,04 | 0,25 | ≥ 6 | Fein-Holzstruktur, Fein-Steinstruktur, Rustikal-Holzstruktur | 2.16, 2.17 | 6, 10 | nein | 13, 18, 22, 23, 26, 28, 34, 36, 40, 41 | PUR | LVT | 1,0 | https://cdn.ais-online.de/m2/83/226183/images/93/44647793px595x842.jpg https://cdn.ais-online.de/m2/83/226183/images/71/44647771px1191x842.jpg https://cdn.ais-online.de/m2/83/226183/images/83/44647783px595x842.jpg
White Rustic Pine | 02161229067 | 9067 | Klasse 23, Klasse 33, Klasse 42 | R10 / DS | 177,80 - 600,00 | 600,00 - 1.219,20 | max. 2 kV (antistatisch) | Tackifyer | Cfl-s1 | lichtecht | gefast | Gruppe T | 0,55 | 5,00 | 6.380,00 | 0,04 | 0,25 | ≥ 6 | Fein-Holzstruktur, Fein-Steinstruktur, Rustikal-Holzstruktur | 2.16, 2.17 | 6, 10 | nein | 13, 18, 22, 23, 26, 28, 34, 36, 40, 41 | PUR | LVT | 1,0 | https://cdn.ais-online.de/m2/83/226183/images/75/44647775px595x842.jpg https://cdn.ais-online.de/m2/83/226183/images/24/44647724px4961x3508.jpg https://cdn.ais-online.de/m2/83/226183/images/63/44647763px595x842.jpg
powered by Heinze