## Objectflor
Objectflor
Name | Benutzungsintensität | Bewertungsgruppe Rutschgefahr | Breite (mm) | Länge (mm) | Aufladungsspannung im Begehversuch | Brandverhalten | Gesamtdicke Belag (mm) | Gewicht (kg/m²) | Oberflächenvergütung | Farbbeständigkeit gegenüber künstlichem Licht | Belagsart | Bilder
Lunar Shell 5772 | Klasse 23, Klasse 34, Klasse 43 | R 11 | 2.000,00 | 20.000,00 | max. 2 kV (antistatisch) | Bfl-s1 | 2,00 | 2,70 | PUR | ≥ 6 | PVC | https://cdn.ais-online.de/m2/83/226183/images/22/48793522px276x368.jpg
powered by Heinze