## Objectflor
Objectflor
Name | Benutzungsintensität | Bewertungsgruppe Rutschgefahr | Breite (mm) | Länge (mm) | Aufladungsspannung im Begehversuch | Brandverhalten | Gesamtdicke Belag (mm) | Gewicht (kg/m²) | Belagsart | Farbbeständigkeit gegenüber künstlichem Licht | Oberflächenvergütung | Bilder
Oslo Oak 3396 | Klasse 23, Klasse 34, Klasse 43 | R 10 | 2.000,00 | 20.000,00 | max. 2 kV (antistatisch) | Bfl-s1 | 2,00 | 2,78 | PVC | ≥ 6 | PUR | https://cdn.ais-online.de/m2/83/226183/images/77/48793477px285x380.jpg
powered by Heinze