## Objectflor
Objectflor
Name | GTIN | Benutzungsintensität | Bewertungsgruppe Rutschgefahr | Breite (mm) | Länge (mm) | Aufladungsspannung im Begehversuch | Befestigung | Brandverhalten | Dekontaminierbarkeit | Farbechtheit | Verschleißgruppe/-klasse Bodenbelag | Gesamtdicke Belag (mm) | Gewicht (kg/m²) | Wärmedurchlasswiderstand (m²*K/W) | Farbbeständigkeit gegenüber künstlichem Licht | m²/Karton | Stück/Karton | Oberflächenvergütung | Belagsart | Bilder
POLYFLOR MYSTIQUE PUR |  | Klasse 23, Klasse 34, Klasse 43 | R 9 | 2.000,00 | 20.000,00 | max. 2 kV (antistatisch) | kleben | Bfl-s1 | sehr gut | lichtecht | Bindemittelgehalt Typ I | 2,00 | 3.250,00 | 0,01 | ≥ 6 | 40 | 1 | PUR | TVF | https://cdn.ais-online.de/m2/83/226183/images/40/44802840px2496x3512.jpg
Asparagus 1320 | 61062001320 | Klasse 23, Klasse 34, Klasse 43 | R 9 | 2.000,00 | 20.000,00 | max. 2 kV (antistatisch) | kleben | Bfl-s1 | sehr gut | lichtecht | Bindemittelgehalt Typ I | 2,00 | 3.250,00 | 0,01 | ≥ 6 | 40 | 1 | PUR | TVF
Atlantic Surf 1590 | 61062001590 | Klasse 23, Klasse 34, Klasse 43 | R 9 | 2.000,00 | 20.000,00 | max. 2 kV (antistatisch) | kleben | Bfl-s1 | sehr gut | lichtecht | Bindemittelgehalt Typ I | 2,00 | 3.250,00 | 0,01 | ≥ 6 | 40 | 1 | PUR | TVF
Cloudburst 1210 | 61062001210 | Klasse 23, Klasse 34, Klasse 43 | R 9 | 2.000,00 | 20.000,00 | max. 2 kV (antistatisch) | kleben | Bfl-s1 | sehr gut | lichtecht | Bindemittelgehalt Typ I | 2,00 | 3.250,00 | 0,01 | ≥ 6 | 40 | 1 | PUR | TVF
Cloud Stone 1530 | 61062001530 | Klasse 23, Klasse 34, Klasse 43 | R 9 | 2.000,00 | 20.000,00 | max. 2 kV (antistatisch) | kleben | Bfl-s1 | sehr gut | lichtecht | Bindemittelgehalt Typ I | 2,00 | 3.250,00 | 0,01 | ≥ 6 | 40 | 1 | PUR | TVF
Delta Blue 1220 | 61062001220 | Klasse 23, Klasse 34, Klasse 43 | R 9 | 2.000,00 | 20.000,00 | max. 2 kV (antistatisch) | kleben | Bfl-s1 | sehr gut | lichtecht | Bindemittelgehalt Typ I | 2,00 | 3.250,00 | 0,01 | ≥ 6 | 40 | 1 | PUR | TVF
Ladoga 1410 | 61062001410 | Klasse 23, Klasse 34, Klasse 43 | R 9 | 2.000,00 | 20.000,00 | max. 2 kV (antistatisch) | kleben | Bfl-s1 | sehr gut | lichtecht | Bindemittelgehalt Typ I | 2,00 | 3.250,00 | 0,01 | ≥ 6 | 40 | 1 | PUR | TVF
Lemon Zest 1140 | 61062001140 | Klasse 23, Klasse 34, Klasse 43 | R 9 | 2.000,00 | 20.000,00 | max. 2 kV (antistatisch) | kleben | Bfl-s1 | sehr gut | lichtecht | Bindemittelgehalt Typ I | 2,00 | 3.250,00 | 0,01 | ≥ 6 | 40 | 1 | PUR | TVF
Mountain Lake 1330 | 61062001330 | Klasse 23, Klasse 34, Klasse 43 | R 9 | 2.000,00 | 20.000,00 | max. 2 kV (antistatisch) | kleben | Bfl-s1 | sehr gut | lichtecht | Bindemittelgehalt Typ I | 2,00 | 3.250,00 | 0,01 | ≥ 6 | 40 | 1 | PUR | TVF
Nocturne 1380 | 61062001380 | Klasse 23, Klasse 34, Klasse 43 | R 9 | 2.000,00 | 20.000,00 | max. 2 kV (antistatisch) | kleben | Bfl-s1 | sehr gut | lichtecht | Bindemittelgehalt Typ I | 2,00 | 3.250,00 | 0,01 | ≥ 6 | 40 | 1 | PUR | TVF
Nut Husk 1570 | 61062001570 | Klasse 23, Klasse 34, Klasse 43 | R 9 | 2.000,00 | 20.000,00 | max. 2 kV (antistatisch) | kleben | Bfl-s1 | sehr gut | lichtecht | Bindemittelgehalt Typ I | 2,00 | 3.250,00 | 0,01 | ≥ 6 | 40 | 1 | PUR | TVF
Pale Slate 1200 | 61062001200 | Klasse 23, Klasse 34, Klasse 43 | R 9 | 2.000,00 | 20.000,00 | max. 2 kV (antistatisch) | kleben | Bfl-s1 | sehr gut | lichtecht | Bindemittelgehalt Typ I | 2,00 | 3.250,00 | 0,01 | ≥ 6 | 40 | 1 | PUR | TVF
Quartz 1400 | 61062001400 | Klasse 23, Klasse 34, Klasse 43 | R 9 | 2.000,00 | 20.000,00 | max. 2 kV (antistatisch) | kleben | Bfl-s1 | sehr gut | lichtecht | Bindemittelgehalt Typ I | 2,00 | 3.250,00 | 0,01 | ≥ 6 | 40 | 1 | PUR | TVF
Rich Chocolate 1520 | 61062001520 | Klasse 23, Klasse 34, Klasse 43 | R 9 | 2.000,00 | 20.000,00 | max. 2 kV (antistatisch) | kleben | Bfl-s1 | sehr gut | lichtecht | Bindemittelgehalt Typ I | 2,00 | 3.250,00 | 0,01 | ≥ 6 | 40 | 1 | PUR | TVF
Satinwood 1370 | 61062001370 | Klasse 23, Klasse 34, Klasse 43 | R 9 | 2.000,00 | 20.000,00 | max. 2 kV (antistatisch) | kleben | Bfl-s1 | sehr gut | lichtecht | Bindemittelgehalt Typ I | 2,00 | 3.250,00 | 0,01 | ≥ 6 | 40 | 1 | PUR | TVF
Shoreline 1460 | 61062001460 | Klasse 23, Klasse 34, Klasse 43 | R 9 | 2.000,00 | 20.000,00 | max. 2 kV (antistatisch) | kleben | Bfl-s1 | sehr gut | lichtecht | Bindemittelgehalt Typ I | 2,00 | 3.250,00 | 0,01 | ≥ 6 | 40 | 1 | PUR | TVF | https://cdn.ais-online.de/m2/83/226183/images/40/44802840px2496x3512.jpg
Silent Dove 1540 | 61062001540 | Klasse 23, Klasse 34, Klasse 43 | R 9 | 2.000,00 | 20.000,00 | max. 2 kV (antistatisch) | kleben | Bfl-s1 | sehr gut | lichtecht | Bindemittelgehalt Typ I | 2,00 | 3.250,00 | 0,01 | ≥ 6 | 40 | 1 | PUR | TVF
Silver Mist 1430 | 61062001430 | Klasse 23, Klasse 34, Klasse 43 | R 9 | 2.000,00 | 20.000,00 | max. 2 kV (antistatisch) | kleben | Bfl-s1 | sehr gut | lichtecht | Bindemittelgehalt Typ I | 2,00 | 3.250,00 | 0,01 | ≥ 6 | 40 | 1 | PUR | TVF
Smoked Truffle 1190 | 61062001190 | Klasse 23, Klasse 34, Klasse 43 | R 9 | 2.000,00 | 20.000,00 | max. 2 kV (antistatisch) | kleben | Bfl-s1 | sehr gut | lichtecht | Bindemittelgehalt Typ I | 2,00 | 3.250,00 | 0,01 | ≥ 6 | 40 | 1 | PUR | TVF
Smokestone 1160 | 61062001160 | Klasse 23, Klasse 34, Klasse 43 | R 9 | 2.000,00 | 20.000,00 | max. 2 kV (antistatisch) | kleben | Bfl-s1 | sehr gut | lichtecht | Bindemittelgehalt Typ I | 2,00 | 3.250,00 | 0,01 | ≥ 6 | 40 | 1 | PUR | TVF
Soft Almond 1560 | 61062001560 | Klasse 23, Klasse 34, Klasse 43 | R 9 | 2.000,00 | 20.000,00 | max. 2 kV (antistatisch) | kleben | Bfl-s1 | sehr gut | lichtecht | Bindemittelgehalt Typ I | 2,00 | 3.250,00 | 0,01 | ≥ 6 | 40 | 1 | PUR | TVF
Sorrel Bay 1580 | 61062001580 | Klasse 23, Klasse 34, Klasse 43 | R 9 | 2.000,00 | 20.000,00 | max. 2 kV (antistatisch) | kleben | Bfl-s1 | sehr gut | lichtecht | Bindemittelgehalt Typ I | 2,00 | 3.250,00 | 0,01 | ≥ 6 | 40 | 1 | PUR | TVF
Spring Meadow 1150 | 61062001150 | Klasse 23, Klasse 34, Klasse 43 | R 9 | 2.000,00 | 20.000,00 | max. 2 kV (antistatisch) | kleben | Bfl-s1 | sehr gut | lichtecht | Bindemittelgehalt Typ I | 2,00 | 3.250,00 | 0,01 | ≥ 6 | 40 | 1 | PUR | TVF
Steel Parade 1550 | 61062001550 | Klasse 23, Klasse 34, Klasse 43 | R 9 | 2.000,00 | 20.000,00 | max. 2 kV (antistatisch) | kleben | Bfl-s1 | sehr gut | lichtecht | Bindemittelgehalt Typ I | 2,00 | 3.250,00 | 0,01 | ≥ 6 | 40 | 1 | PUR | TVF
Sunblaze 1260 | 61062001260 | Klasse 23, Klasse 34, Klasse 43 | R 9 | 2.000,00 | 20.000,00 | max. 2 kV (antistatisch) | kleben | Bfl-s1 | sehr gut | lichtecht | Bindemittelgehalt Typ I | 2,00 | 3.250,00 | 0,01 | ≥ 6 | 40 | 1 | PUR | TVF
powered by Heinze